## HANNO
HANNO
Name | GTIN | HAN | Farbton | Werkstoff | Breite (mm) | Stärke (mm) | Brandverhalten | Diffusionsverhalten | Schlagregendichtheitsklasse | sd-Wert (m) | Verarbeitungstemperatur (°C) | Wasserdampfdiffusionswiderstandszahl | Dehnung Folie | Eigenschaften | Emissionen | Freibewitterung/UV | Fugendurchlasskoeffizient DIN EN 12114 | Kartons pro Palette | Norm Brandverhalten | Reißkraft Folie | Rollen pro Karton | Schlagregensicherheit nach EN 1027 | Werkstoffe | Widerstand gegen Wasserdurchgang Folie | Zulässige Gesamtverformung | Überputzbar | Überstreichbar | Dichtheit | Beanspruchungsgruppe DIN 18542 | Bestellnummer | Fensterbautiefe in mm | Fugenschalldämmmaß RS,W | Lieferform | Verträglichkeit mit angrenzenden Baustoffen | Bilder
Hanno®-Folienband FI Easy |  |  | grau, weiß | Acrylat, Polyamid (PA), Polypropylen (PP), Polyurethan (PUR), Vlies, Weichschaum | 50,00 - 300,00 | 0,50 | B1, E | feuchteadaptiv | E (größer 600 Pa) | 10,00 | -10,00 - 40,00 | 10,00 - 47,00 | md 75 ±15 % / cd 80 ±15 % | kein zusätzlicher Folienkleber benötigt, alle Klebeschichten mit längsgeteilter Folie überdeckt, starke Sofortanhaftung, mit Funktionsmembran | EMICODE® EC1Plus | 3 Monate UV-Stabilität/Witterungsbeständigkeit | an ≤ 0.1 (m³ / h m dPa)⅔ | 48 | EN 13501-1, DIN 4102-1 | md 115 ±30 N/50mm / cd 75 ± 30 N/50mm | 1, 2, 4, 7 | > 1050 Pa | PP-Vlies und PP-Folie, Acrylathaftkleber, Polyurethanweichschaum, Acrylat-Dispersionsimprägnierung | W1 | Es ist eine Schlaufen-/Bewegungsreserve bei der Montage vorzusehen | Ja | ja | luftdicht | BG1/BGR | 74/6–15 | 80 | 59 dB | vorkomprimiert | erfüllt | https://cdn.ais-online.de/m2/07/65107/images/43/42696843px1134x992.jpg https://cdn.ais-online.de/m2/07/65107/images/13/42696813px801x1134.jpg https://cdn.ais-online.de/m2/07/65107/images/29/42696829px1584x924.jpg
Hanno®-Folienband FI Easy 100 | 4027713014571 | 1736500300016200 | grau, weiß | Acrylat, Polyamid (PA), Polypropylen (PP), Polyurethan (PUR), Vlies, Weichschaum | 50,00 - 300,00 | 0,50 | B1, E | feuchteadaptiv | E (größer 600 Pa) | 10,00 | -10,00 - 40,00 | 10,00 - 47,00 | md 75 ±15 % / cd 80 ±15 % | kein zusätzlicher Folienkleber benötigt, alle Klebeschichten mit längsgeteilter Folie überdeckt, starke Sofortanhaftung, mit Funktionsmembran | EMICODE® EC1Plus | 3 Monate UV-Stabilität/Witterungsbeständigkeit | an ≤ 0.1 (m³ / h m dPa)⅔ | 48 | EN 13501-1, DIN 4102-1 | md 115 ±30 N/50mm / cd 75 ± 30 N/50mm | 1, 2, 4, 7 | > 1050 Pa | PP-Vlies und PP-Folie, Acrylathaftkleber, Polyurethanweichschaum, Acrylat-Dispersionsimprägnierung | W1 | Es ist eine Schlaufen-/Bewegungsreserve bei der Montage vorzusehen | Ja | ja | luftdicht | BG1/BGR | 74/6–15 | 80 | 59 dB | vorkomprimiert | erfüllt | https://cdn.ais-online.de/m2/07/65107/images/43/42696843px1134x992.jpg https://cdn.ais-online.de/m2/07/65107/images/29/42696829px1584x924.jpg
Hanno®-Folienband FI Easy 150 | 4027713014588 | 1736500300123400 | grau, weiß | Acrylat, Polyamid (PA), Polypropylen (PP), Polyurethan (PUR), Vlies, Weichschaum | 50,00 - 300,00 | 0,50 | B1, E | feuchteadaptiv | E (größer 600 Pa) | 10,00 | -10,00 - 40,00 | 10,00 - 47,00 | md 75 ±15 % / cd 80 ±15 % | kein zusätzlicher Folienkleber benötigt, alle Klebeschichten mit längsgeteilter Folie überdeckt, starke Sofortanhaftung, mit Funktionsmembran | EMICODE® EC1Plus | 3 Monate UV-Stabilität/Witterungsbeständigkeit | an ≤ 0.1 (m³ / h m dPa)⅔ | 48 | EN 13501-1, DIN 4102-1 | md 115 ±30 N/50mm / cd 75 ± 30 N/50mm | 1, 2, 4, 7 | > 1050 Pa | PP-Vlies und PP-Folie, Acrylathaftkleber, Polyurethanweichschaum, Acrylat-Dispersionsimprägnierung | W1 | Es ist eine Schlaufen-/Bewegungsreserve bei der Montage vorzusehen | Ja | ja | luftdicht | BG1/BGR | 74/6–15 | 80 | 59 dB | vorkomprimiert | erfüllt | https://cdn.ais-online.de/m2/07/65107/images/43/42696843px1134x992.jpg https://cdn.ais-online.de/m2/07/65107/images/29/42696829px1584x924.jpg
Hanno®-Folienband FI Easy 200 | 4027713014595 | 1736500300080900 | grau, weiß | Acrylat, Polyamid (PA), Polypropylen (PP), Polyurethan (PUR), Vlies, Weichschaum | 50,00 - 300,00 | 0,50 | B1, E | feuchteadaptiv | E (größer 600 Pa) | 10,00 | -10,00 - 40,00 | 10,00 - 47,00 | md 75 ±15 % / cd 80 ±15 % | kein zusätzlicher Folienkleber benötigt, alle Klebeschichten mit längsgeteilter Folie überdeckt, starke Sofortanhaftung, mit Funktionsmembran | EMICODE® EC1Plus | 3 Monate UV-Stabilität/Witterungsbeständigkeit | an ≤ 0.1 (m³ / h m dPa)⅔ | 48 | EN 13501-1, DIN 4102-1 | md 115 ±30 N/50mm / cd 75 ± 30 N/50mm | 1, 2, 4, 7 | > 1050 Pa | PP-Vlies und PP-Folie, Acrylathaftkleber, Polyurethanweichschaum, Acrylat-Dispersionsimprägnierung | W1 | Es ist eine Schlaufen-/Bewegungsreserve bei der Montage vorzusehen | Ja | ja | luftdicht | BG1/BGR | 74/6–15 | 80 | 59 dB | vorkomprimiert | erfüllt | https://cdn.ais-online.de/m2/07/65107/images/43/42696843px1134x992.jpg https://cdn.ais-online.de/m2/07/65107/images/29/42696829px1584x924.jpg
Hanno®-Folienband FI Easy 250 | 4027713014601 | 1736701021802500 | grau, weiß | Acrylat, Polyamid (PA), Polypropylen (PP), Polyurethan (PUR), Vlies, Weichschaum | 50,00 - 300,00 | 0,50 | B1, E | feuchteadaptiv | E (größer 600 Pa) | 10,00 | -10,00 - 40,00 | 10,00 - 47,00 | md 75 ±15 % / cd 80 ±15 % | kein zusätzlicher Folienkleber benötigt, alle Klebeschichten mit längsgeteilter Folie überdeckt, starke Sofortanhaftung, mit Funktionsmembran | EMICODE® EC1Plus | 3 Monate UV-Stabilität/Witterungsbeständigkeit | an ≤ 0.1 (m³ / h m dPa)⅔ | 48 | EN 13501-1, DIN 4102-1 | md 115 ±30 N/50mm / cd 75 ± 30 N/50mm | 1, 2, 4, 7 | > 1050 Pa | PP-Vlies und PP-Folie, Acrylathaftkleber, Polyurethanweichschaum, Acrylat-Dispersionsimprägnierung | W1 | Es ist eine Schlaufen-/Bewegungsreserve bei der Montage vorzusehen | Ja | ja | luftdicht | BG1/BGR | 74/6–15 | 80 | 59 dB | vorkomprimiert | erfüllt | https://cdn.ais-online.de/m2/07/65107/images/43/42696843px1134x992.jpg https://cdn.ais-online.de/m2/07/65107/images/29/42696829px1584x924.jpg
Hanno®-Folienband FI Easy 300 | 4027713014618 | 1736701021803000 | grau, weiß | Acrylat, Polyamid (PA), Polypropylen (PP), Polyurethan (PUR), Vlies, Weichschaum | 50,00 - 300,00 | 0,50 | B1, E | feuchteadaptiv | E (größer 600 Pa) | 10,00 | -10,00 - 40,00 | 10,00 - 47,00 | md 75 ±15 % / cd 80 ±15 % | kein zusätzlicher Folienkleber benötigt, alle Klebeschichten mit längsgeteilter Folie überdeckt, starke Sofortanhaftung, mit Funktionsmembran | EMICODE® EC1Plus | 3 Monate UV-Stabilität/Witterungsbeständigkeit | an ≤ 0.1 (m³ / h m dPa)⅔ | 48 | EN 13501-1, DIN 4102-1 | md 115 ±30 N/50mm / cd 75 ± 30 N/50mm | 1, 2, 4, 7 | > 1050 Pa | PP-Vlies und PP-Folie, Acrylathaftkleber, Polyurethanweichschaum, Acrylat-Dispersionsimprägnierung | W1 | Es ist eine Schlaufen-/Bewegungsreserve bei der Montage vorzusehen | Ja | ja | luftdicht | BG1/BGR | 74/6–15 | 80 | 59 dB | vorkomprimiert | erfüllt | https://cdn.ais-online.de/m2/07/65107/images/43/42696843px1134x992.jpg https://cdn.ais-online.de/m2/07/65107/images/29/42696829px1584x924.jpg
Hanno®-Folienband FI Easy 50 | 4027713014625 | 1736701021800500 | grau, weiß | Acrylat, Polyamid (PA), Polypropylen (PP), Polyurethan (PUR), Vlies, Weichschaum | 50,00 - 300,00 | 0,50 | B1, E | feuchteadaptiv | E (größer 600 Pa) | 10,00 | -10,00 - 40,00 | 10,00 - 47,00 | md 75 ±15 % / cd 80 ±15 % | kein zusätzlicher Folienkleber benötigt, alle Klebeschichten mit längsgeteilter Folie überdeckt, starke Sofortanhaftung, mit Funktionsmembran | EMICODE® EC1Plus | 3 Monate UV-Stabilität/Witterungsbeständigkeit | an ≤ 0.1 (m³ / h m dPa)⅔ | 48 | EN 13501-1, DIN 4102-1 | md 115 ±30 N/50mm / cd 75 ± 30 N/50mm | 1, 2, 4, 7 | > 1050 Pa | PP-Vlies und PP-Folie, Acrylathaftkleber, Polyurethanweichschaum, Acrylat-Dispersionsimprägnierung | W1 | Es ist eine Schlaufen-/Bewegungsreserve bei der Montage vorzusehen | Ja | ja | luftdicht | BG1/BGR | 74/6–15 | 80 | 59 dB | vorkomprimiert | erfüllt | https://cdn.ais-online.de/m2/07/65107/images/43/42696843px1134x992.jpg https://cdn.ais-online.de/m2/07/65107/images/29/42696829px1584x924.jpg
Hanno®-Folienband FI Easy 75 | 4027713014564 | 1736500302016090 | grau, weiß | Acrylat, Polyamid (PA), Polypropylen (PP), Polyurethan (PUR), Vlies, Weichschaum | 50,00 - 300,00 | 0,50 | B1, E | feuchteadaptiv | E (größer 600 Pa) | 10,00 | -10,00 - 40,00 | 10,00 - 47,00 | md 75 ±15 % / cd 80 ±15 % | kein zusätzlicher Folienkleber benötigt, alle Klebeschichten mit längsgeteilter Folie überdeckt, starke Sofortanhaftung, mit Funktionsmembran | EMICODE® EC1Plus | 3 Monate UV-Stabilität/Witterungsbeständigkeit | an ≤ 0.1 (m³ / h m dPa)⅔ | 48 | EN 13501-1, DIN 4102-1 | md 115 ±30 N/50mm / cd 75 ± 30 N/50mm | 1, 2, 4, 7 | > 1050 Pa | PP-Vlies und PP-Folie, Acrylathaftkleber, Polyurethanweichschaum, Acrylat-Dispersionsimprägnierung | W1 | Es ist eine Schlaufen-/Bewegungsreserve bei der Montage vorzusehen | Ja | ja | luftdicht | BG1/BGR | 74/6–15 | 80 | 59 dB | vorkomprimiert | erfüllt | https://cdn.ais-online.de/m2/07/65107/images/13/42696813px801x1134.jpg https://cdn.ais-online.de/m2/07/65107/images/43/42696843px1134x992.jpg https://cdn.ais-online.de/m2/07/65107/images/29/42696829px1584x924.jpg
powered by Heinze