## HANNO
HANNO
Name | GTIN | HAN | Farbton | Werkstoff | Brandverhalten | Schlagregendichtheitsklasse | Breite Fuge (mm) | Schlagregendichtheit (Pa) | Temperaturbeständigkeit (°C) | Wärmeleitfähigkeit (W/(m*K)) | Wasserdampfdiffusionswiderstandszahl | Bauteilprüfung MO-01/1:2007-01 | Beanspruchungsgruppe DIN 18542 | Bestellnummer | Eigenschaften | Emissionen | Fensterbautiefe in mm | Fugendurchlasskoeffizient DIN EN 12114 | Kartons pro Palette | Lieferform | Montage | Norm Brandverhalten | Rollen pro Karton | Schlagregensicherheit nach EN 1027 | Tauwasserbeständigkeit DIN 18542 | Verträglichkeit herkömmlicher Baustoffe | Werkstoffe | bewertetes Fugenschalldämmmaß RST,W | Bilder
Hannoband®-3E Dichtungsband |  |  | anthrazit | Acrylat, Polyurethan (PUR), Weichschaum | E | E (größer 600 Pa) | 4,00 - 30,00 | 1.050,00 | -30,00 - 80,00 | 0,04 | 10,00 - 47,00 | bestanden | BG2/BGR | 56/15-30, 64/15-30, 84/15-30, 74/4-9, 84/10-20, 84/6-15, 84/4-9, 64/6-15, 74/15-30, 74/6-15, 56/4-9, 56/10-20, 64/4-9, 64/10-20, 74/10-20, 56/6-15 | sehr hohe Luftdichtheit, mit Funktionsmembran | EMICODE® EC1Plus | 60, 70, 80, 90 | an ≤ 0.1 (m³ / h m dPa)⅔ | 60 | vorkomprimiert | witterungsunabhängig | EN 13501-1 | 3, 4, 5 | > 1050 Pa | gegeben | gegeben | Polyurethanweichschaum, Acrylat-Dispersionsimprägnierung | 58 dB (nicht verputzt) | https://cdn.ais-online.de/m2/07/65107/images/10/42696810px794x1134.jpg https://cdn.ais-online.de/m2/07/65107/images/08/42696808px1988x591.jpg https://cdn.ais-online.de/m2/07/65107/images/09/42696809px1500x1000.jpg
Hannoband®-3E 56/10-20 | 4027713014021 | 1347801010108083 | anthrazit | Acrylat, Polyurethan (PUR), Weichschaum | E | E (größer 600 Pa) | 4,00 - 30,00 | 1.050,00 | -30,00 - 80,00 | 0,04 | 10,00 - 47,00 | bestanden | BG2/BGR | 56/15-30, 64/15-30, 84/15-30, 74/4-9, 84/10-20, 84/6-15, 84/4-9, 64/6-15, 74/15-30, 74/6-15, 56/4-9, 56/10-20, 64/4-9, 64/10-20, 74/10-20, 56/6-15 | sehr hohe Luftdichtheit, mit Funktionsmembran | EMICODE® EC1Plus | 60, 70, 80, 90 | an ≤ 0.1 (m³ / h m dPa)⅔ | 60 | vorkomprimiert | witterungsunabhängig | EN 13501-1 | 3, 4, 5 | > 1050 Pa | gegeben | gegeben | Polyurethanweichschaum, Acrylat-Dispersionsimprägnierung | 58 dB (nicht verputzt) | https://cdn.ais-online.de/m2/07/65107/images/10/42696810px794x1134.jpg https://cdn.ais-online.de/m2/07/65107/images/08/42696808px1988x591.jpg https://cdn.ais-online.de/m2/07/65107/images/09/42696809px1500x1000.jpg
Hannoband®-3E 56/15-30 | 4027713014182 | 1347801010108025 | anthrazit | Acrylat, Polyurethan (PUR), Weichschaum | E | E (größer 600 Pa) | 4,00 - 30,00 | 1.050,00 | -30,00 - 80,00 | 0,04 | 10,00 - 47,00 | bestanden | BG2/BGR | 56/15-30, 64/15-30, 84/15-30, 74/4-9, 84/10-20, 84/6-15, 84/4-9, 64/6-15, 74/15-30, 74/6-15, 56/4-9, 56/10-20, 64/4-9, 64/10-20, 74/10-20, 56/6-15 | sehr hohe Luftdichtheit, mit Funktionsmembran | EMICODE® EC1Plus | 60, 70, 80, 90 | an ≤ 0.1 (m³ / h m dPa)⅔ | 60 | vorkomprimiert | witterungsunabhängig | EN 13501-1 | 3, 4, 5 | > 1050 Pa | gegeben | gegeben | Polyurethanweichschaum, Acrylat-Dispersionsimprägnierung | 58 dB (nicht verputzt) | https://cdn.ais-online.de/m2/07/65107/images/10/42696810px794x1134.jpg https://cdn.ais-online.de/m2/07/65107/images/08/42696808px1988x591.jpg https://cdn.ais-online.de/m2/07/65107/images/09/42696809px1500x1000.jpg
Hannoband®-3E 56/4-9 | 4027713014007 | 1347801010108081 | anthrazit | Acrylat, Polyurethan (PUR), Weichschaum | E | E (größer 600 Pa) | 4,00 - 30,00 | 1.050,00 | -30,00 - 80,00 | 0,04 | 10,00 - 47,00 | bestanden | BG2/BGR | 56/15-30, 64/15-30, 84/15-30, 74/4-9, 84/10-20, 84/6-15, 84/4-9, 64/6-15, 74/15-30, 74/6-15, 56/4-9, 56/10-20, 64/4-9, 64/10-20, 74/10-20, 56/6-15 | sehr hohe Luftdichtheit, mit Funktionsmembran | EMICODE® EC1Plus | 60, 70, 80, 90 | an ≤ 0.1 (m³ / h m dPa)⅔ | 60 | vorkomprimiert | witterungsunabhängig | EN 13501-1 | 3, 4, 5 | > 1050 Pa | gegeben | gegeben | Polyurethanweichschaum, Acrylat-Dispersionsimprägnierung | 58 dB (nicht verputzt) | https://cdn.ais-online.de/m2/07/65107/images/10/42696810px794x1134.jpg https://cdn.ais-online.de/m2/07/65107/images/08/42696808px1988x591.jpg https://cdn.ais-online.de/m2/07/65107/images/09/42696809px1500x1000.jpg
Hannoband®-3E 56/6-15 | 4027713014014 | 1347801010108082 | anthrazit | Acrylat, Polyurethan (PUR), Weichschaum | E | E (größer 600 Pa) | 4,00 - 30,00 | 1.050,00 | -30,00 - 80,00 | 0,04 | 10,00 - 47,00 | bestanden | BG2/BGR | 56/15-30, 64/15-30, 84/15-30, 74/4-9, 84/10-20, 84/6-15, 84/4-9, 64/6-15, 74/15-30, 74/6-15, 56/4-9, 56/10-20, 64/4-9, 64/10-20, 74/10-20, 56/6-15 | sehr hohe Luftdichtheit, mit Funktionsmembran | EMICODE® EC1Plus | 60, 70, 80, 90 | an ≤ 0.1 (m³ / h m dPa)⅔ | 60 | vorkomprimiert | witterungsunabhängig | EN 13501-1 | 3, 4, 5 | > 1050 Pa | gegeben | gegeben | Polyurethanweichschaum, Acrylat-Dispersionsimprägnierung | 58 dB (nicht verputzt) | https://cdn.ais-online.de/m2/07/65107/images/10/42696810px794x1134.jpg https://cdn.ais-online.de/m2/07/65107/images/08/42696808px1988x591.jpg https://cdn.ais-online.de/m2/07/65107/images/09/42696809px1500x1000.jpg
Hannoband®-3E 64/10-20 | 4027713014052 | 1347801010108086 | anthrazit | Acrylat, Polyurethan (PUR), Weichschaum | E | E (größer 600 Pa) | 4,00 - 30,00 | 1.050,00 | -30,00 - 80,00 | 0,04 | 10,00 - 47,00 | bestanden | BG2/BGR | 56/15-30, 64/15-30, 84/15-30, 74/4-9, 84/10-20, 84/6-15, 84/4-9, 64/6-15, 74/15-30, 74/6-15, 56/4-9, 56/10-20, 64/4-9, 64/10-20, 74/10-20, 56/6-15 | sehr hohe Luftdichtheit, mit Funktionsmembran | EMICODE® EC1Plus | 60, 70, 80, 90 | an ≤ 0.1 (m³ / h m dPa)⅔ | 60 | vorkomprimiert | witterungsunabhängig | EN 13501-1 | 3, 4, 5 | > 1050 Pa | gegeben | gegeben | Polyurethanweichschaum, Acrylat-Dispersionsimprägnierung | 58 dB (nicht verputzt) | https://cdn.ais-online.de/m2/07/65107/images/10/42696810px794x1134.jpg https://cdn.ais-online.de/m2/07/65107/images/08/42696808px1988x591.jpg https://cdn.ais-online.de/m2/07/65107/images/09/42696809px1500x1000.jpg
Hannoband®-3E 64/15-30 | 4027713014168 | 1347801011290410 | anthrazit | Acrylat, Polyurethan (PUR), Weichschaum | E | E (größer 600 Pa) | 4,00 - 30,00 | 1.050,00 | -30,00 - 80,00 | 0,04 | 10,00 - 47,00 | bestanden | BG2/BGR | 56/15-30, 64/15-30, 84/15-30, 74/4-9, 84/10-20, 84/6-15, 84/4-9, 64/6-15, 74/15-30, 74/6-15, 56/4-9, 56/10-20, 64/4-9, 64/10-20, 74/10-20, 56/6-15 | sehr hohe Luftdichtheit, mit Funktionsmembran | EMICODE® EC1Plus | 60, 70, 80, 90 | an ≤ 0.1 (m³ / h m dPa)⅔ | 60 | vorkomprimiert | witterungsunabhängig | EN 13501-1 | 3, 4, 5 | > 1050 Pa | gegeben | gegeben | Polyurethanweichschaum, Acrylat-Dispersionsimprägnierung | 58 dB (nicht verputzt) | https://cdn.ais-online.de/m2/07/65107/images/10/42696810px794x1134.jpg https://cdn.ais-online.de/m2/07/65107/images/08/42696808px1988x591.jpg https://cdn.ais-online.de/m2/07/65107/images/09/42696809px1500x1000.jpg
Hannoband®-3E 64/4-9 | 4027713014038 | 1347801010108084 | anthrazit | Acrylat, Polyurethan (PUR), Weichschaum | E | E (größer 600 Pa) | 4,00 - 30,00 | 1.050,00 | -30,00 - 80,00 | 0,04 | 10,00 - 47,00 | bestanden | BG2/BGR | 56/15-30, 64/15-30, 84/15-30, 74/4-9, 84/10-20, 84/6-15, 84/4-9, 64/6-15, 74/15-30, 74/6-15, 56/4-9, 56/10-20, 64/4-9, 64/10-20, 74/10-20, 56/6-15 | sehr hohe Luftdichtheit, mit Funktionsmembran | EMICODE® EC1Plus | 60, 70, 80, 90 | an ≤ 0.1 (m³ / h m dPa)⅔ | 60 | vorkomprimiert | witterungsunabhängig | EN 13501-1 | 3, 4, 5 | > 1050 Pa | gegeben | gegeben | Polyurethanweichschaum, Acrylat-Dispersionsimprägnierung | 58 dB (nicht verputzt) | https://cdn.ais-online.de/m2/07/65107/images/10/42696810px794x1134.jpg https://cdn.ais-online.de/m2/07/65107/images/08/42696808px1988x591.jpg https://cdn.ais-online.de/m2/07/65107/images/09/42696809px1500x1000.jpg
Hannoband®-3E 64/6-15 | 4027713014045 | 1347801010108085 | anthrazit | Acrylat, Polyurethan (PUR), Weichschaum | E | E (größer 600 Pa) | 4,00 - 30,00 | 1.050,00 | -30,00 - 80,00 | 0,04 | 10,00 - 47,00 | bestanden | BG2/BGR | 56/15-30, 64/15-30, 84/15-30, 74/4-9, 84/10-20, 84/6-15, 84/4-9, 64/6-15, 74/15-30, 74/6-15, 56/4-9, 56/10-20, 64/4-9, 64/10-20, 74/10-20, 56/6-15 | sehr hohe Luftdichtheit, mit Funktionsmembran | EMICODE® EC1Plus | 60, 70, 80, 90 | an ≤ 0.1 (m³ / h m dPa)⅔ | 60 | vorkomprimiert | witterungsunabhängig | EN 13501-1 | 3, 4, 5 | > 1050 Pa | gegeben | gegeben | Polyurethanweichschaum, Acrylat-Dispersionsimprägnierung | 58 dB (nicht verputzt) | https://cdn.ais-online.de/m2/07/65107/images/10/42696810px794x1134.jpg https://cdn.ais-online.de/m2/07/65107/images/08/42696808px1988x591.jpg https://cdn.ais-online.de/m2/07/65107/images/09/42696809px1500x1000.jpg
Hannoband®-3E 74/10-20 | 4027713014083 | 1347801010108089 | anthrazit | Acrylat, Polyurethan (PUR), Weichschaum | E | E (größer 600 Pa) | 4,00 - 30,00 | 1.050,00 | -30,00 - 80,00 | 0,04 | 10,00 - 47,00 | bestanden | BG2/BGR | 56/15-30, 64/15-30, 84/15-30, 74/4-9, 84/10-20, 84/6-15, 84/4-9, 64/6-15, 74/15-30, 74/6-15, 56/4-9, 56/10-20, 64/4-9, 64/10-20, 74/10-20, 56/6-15 | sehr hohe Luftdichtheit, mit Funktionsmembran | EMICODE® EC1Plus | 60, 70, 80, 90 | an ≤ 0.1 (m³ / h m dPa)⅔ | 60 | vorkomprimiert | witterungsunabhängig | EN 13501-1 | 3, 4, 5 | > 1050 Pa | gegeben | gegeben | Polyurethanweichschaum, Acrylat-Dispersionsimprägnierung | 58 dB (nicht verputzt) | https://cdn.ais-online.de/m2/07/65107/images/10/42696810px794x1134.jpg https://cdn.ais-online.de/m2/07/65107/images/08/42696808px1988x591.jpg https://cdn.ais-online.de/m2/07/65107/images/09/42696809px1500x1000.jpg
Hannoband®-3E 74/15-30 | 4027713014175 | 1347801010108026 | anthrazit | Acrylat, Polyurethan (PUR), Weichschaum | E | E (größer 600 Pa) | 4,00 - 30,00 | 1.050,00 | -30,00 - 80,00 | 0,04 | 10,00 - 47,00 | bestanden | BG2/BGR | 56/15-30, 64/15-30, 84/15-30, 74/4-9, 84/10-20, 84/6-15, 84/4-9, 64/6-15, 74/15-30, 74/6-15, 56/4-9, 56/10-20, 64/4-9, 64/10-20, 74/10-20, 56/6-15 | sehr hohe Luftdichtheit, mit Funktionsmembran | EMICODE® EC1Plus | 60, 70, 80, 90 | an ≤ 0.1 (m³ / h m dPa)⅔ | 60 | vorkomprimiert | witterungsunabhängig | EN 13501-1 | 3, 4, 5 | > 1050 Pa | gegeben | gegeben | Polyurethanweichschaum, Acrylat-Dispersionsimprägnierung | 58 dB (nicht verputzt) | https://cdn.ais-online.de/m2/07/65107/images/10/42696810px794x1134.jpg https://cdn.ais-online.de/m2/07/65107/images/08/42696808px1988x591.jpg https://cdn.ais-online.de/m2/07/65107/images/09/42696809px1500x1000.jpg
Hannoband®-3E 74/4-9 | 4027713014069 | 1347801010108087 | anthrazit | Acrylat, Polyurethan (PUR), Weichschaum | E | E (größer 600 Pa) | 4,00 - 30,00 | 1.050,00 | -30,00 - 80,00 | 0,04 | 10,00 - 47,00 | bestanden | BG2/BGR | 56/15-30, 64/15-30, 84/15-30, 74/4-9, 84/10-20, 84/6-15, 84/4-9, 64/6-15, 74/15-30, 74/6-15, 56/4-9, 56/10-20, 64/4-9, 64/10-20, 74/10-20, 56/6-15 | sehr hohe Luftdichtheit, mit Funktionsmembran | EMICODE® EC1Plus | 60, 70, 80, 90 | an ≤ 0.1 (m³ / h m dPa)⅔ | 60 | vorkomprimiert | witterungsunabhängig | EN 13501-1 | 3, 4, 5 | > 1050 Pa | gegeben | gegeben | Polyurethanweichschaum, Acrylat-Dispersionsimprägnierung | 58 dB (nicht verputzt) | https://cdn.ais-online.de/m2/07/65107/images/10/42696810px794x1134.jpg https://cdn.ais-online.de/m2/07/65107/images/08/42696808px1988x591.jpg https://cdn.ais-online.de/m2/07/65107/images/09/42696809px1500x1000.jpg
Hannoband®-3E 74/6-15 | 4027713014076 | 1347801010108088 | anthrazit | Acrylat, Polyurethan (PUR), Weichschaum | E | E (größer 600 Pa) | 4,00 - 30,00 | 1.050,00 | -30,00 - 80,00 | 0,04 | 10,00 - 47,00 | bestanden | BG2/BGR | 56/15-30, 64/15-30, 84/15-30, 74/4-9, 84/10-20, 84/6-15, 84/4-9, 64/6-15, 74/15-30, 74/6-15, 56/4-9, 56/10-20, 64/4-9, 64/10-20, 74/10-20, 56/6-15 | sehr hohe Luftdichtheit, mit Funktionsmembran | EMICODE® EC1Plus | 60, 70, 80, 90 | an ≤ 0.1 (m³ / h m dPa)⅔ | 60 | vorkomprimiert | witterungsunabhängig | EN 13501-1 | 3, 4, 5 | > 1050 Pa | gegeben | gegeben | Polyurethanweichschaum, Acrylat-Dispersionsimprägnierung | 58 dB (nicht verputzt) | https://cdn.ais-online.de/m2/07/65107/images/10/42696810px794x1134.jpg https://cdn.ais-online.de/m2/07/65107/images/08/42696808px1988x591.jpg https://cdn.ais-online.de/m2/07/65107/images/09/42696809px1500x1000.jpg
Hannoband®-3E 84/10-20 | 4027713014205 | 1347801018418089 | anthrazit | Acrylat, Polyurethan (PUR), Weichschaum | E | E (größer 600 Pa) | 4,00 - 30,00 | 1.050,00 | -30,00 - 80,00 | 0,04 | 10,00 - 47,00 | bestanden | BG2/BGR | 56/15-30, 64/15-30, 84/15-30, 74/4-9, 84/10-20, 84/6-15, 84/4-9, 64/6-15, 74/15-30, 74/6-15, 56/4-9, 56/10-20, 64/4-9, 64/10-20, 74/10-20, 56/6-15 | sehr hohe Luftdichtheit, mit Funktionsmembran | EMICODE® EC1Plus | 60, 70, 80, 90 | an ≤ 0.1 (m³ / h m dPa)⅔ | 60 | vorkomprimiert | witterungsunabhängig | EN 13501-1 | 3, 4, 5 | > 1050 Pa | gegeben | gegeben | Polyurethanweichschaum, Acrylat-Dispersionsimprägnierung | 58 dB (nicht verputzt) | https://cdn.ais-online.de/m2/07/65107/images/10/42696810px794x1134.jpg https://cdn.ais-online.de/m2/07/65107/images/08/42696808px1988x591.jpg https://cdn.ais-online.de/m2/07/65107/images/09/42696809px1500x1000.jpg
Hannoband®-3E 84/15-30 | 4027713014236 | 1347801011130411 | anthrazit | Acrylat, Polyurethan (PUR), Weichschaum | E | E (größer 600 Pa) | 4,00 - 30,00 | 1.050,00 | -30,00 - 80,00 | 0,04 | 10,00 - 47,00 | bestanden | BG2/BGR | 56/15-30, 64/15-30, 84/15-30, 74/4-9, 84/10-20, 84/6-15, 84/4-9, 64/6-15, 74/15-30, 74/6-15, 56/4-9, 56/10-20, 64/4-9, 64/10-20, 74/10-20, 56/6-15 | sehr hohe Luftdichtheit, mit Funktionsmembran | EMICODE® EC1Plus | 60, 70, 80, 90 | an ≤ 0.1 (m³ / h m dPa)⅔ | 60 | vorkomprimiert | witterungsunabhängig | EN 13501-1 | 3, 4, 5 | > 1050 Pa | gegeben | gegeben | Polyurethanweichschaum, Acrylat-Dispersionsimprägnierung | 58 dB (nicht verputzt) | https://cdn.ais-online.de/m2/07/65107/images/10/42696810px794x1134.jpg https://cdn.ais-online.de/m2/07/65107/images/08/42696808px1988x591.jpg https://cdn.ais-online.de/m2/07/65107/images/09/42696809px1500x1000.jpg
Hannoband®-3E 84/4-9 | 4027713014199 | 1347801010240610 | anthrazit | Acrylat, Polyurethan (PUR), Weichschaum | E | E (größer 600 Pa) | 4,00 - 30,00 | 1.050,00 | -30,00 - 80,00 | 0,04 | 10,00 - 47,00 | bestanden | BG2/BGR | 56/15-30, 64/15-30, 84/15-30, 74/4-9, 84/10-20, 84/6-15, 84/4-9, 64/6-15, 74/15-30, 74/6-15, 56/4-9, 56/10-20, 64/4-9, 64/10-20, 74/10-20, 56/6-15 | sehr hohe Luftdichtheit, mit Funktionsmembran | EMICODE® EC1Plus | 60, 70, 80, 90 | an ≤ 0.1 (m³ / h m dPa)⅔ | 60 | vorkomprimiert | witterungsunabhängig | EN 13501-1 | 3, 4, 5 | > 1050 Pa | gegeben | gegeben | Polyurethanweichschaum, Acrylat-Dispersionsimprägnierung | 58 dB (nicht verputzt) | https://cdn.ais-online.de/m2/07/65107/images/10/42696810px794x1134.jpg https://cdn.ais-online.de/m2/07/65107/images/08/42696808px1988x591.jpg https://cdn.ais-online.de/m2/07/65107/images/09/42696809px1500x1000.jpg
Hannoband®-3E 84/6-15 | 4027713014212 | 1347801011040810 | anthrazit | Acrylat, Polyurethan (PUR), Weichschaum | E | E (größer 600 Pa) | 4,00 - 30,00 | 1.050,00 | -30,00 - 80,00 | 0,04 | 10,00 - 47,00 | bestanden | BG2/BGR | 56/15-30, 64/15-30, 84/15-30, 74/4-9, 84/10-20, 84/6-15, 84/4-9, 64/6-15, 74/15-30, 74/6-15, 56/4-9, 56/10-20, 64/4-9, 64/10-20, 74/10-20, 56/6-15 | sehr hohe Luftdichtheit, mit Funktionsmembran | EMICODE® EC1Plus | 60, 70, 80, 90 | an ≤ 0.1 (m³ / h m dPa)⅔ | 60 | vorkomprimiert | witterungsunabhängig | EN 13501-1 | 3, 4, 5 | > 1050 Pa | gegeben | gegeben | Polyurethanweichschaum, Acrylat-Dispersionsimprägnierung | 58 dB (nicht verputzt) | https://cdn.ais-online.de/m2/07/65107/images/10/42696810px794x1134.jpg https://cdn.ais-online.de/m2/07/65107/images/08/42696808px1988x591.jpg https://cdn.ais-online.de/m2/07/65107/images/09/42696809px1500x1000.jpg
powered by Heinze