## Harlequin Floors
Harlequin Floors
Name | Farbton | Oberfläche | Werkstoff | Breite (mm) | Länge (mm) | Stärke (mm) | Befestigung | Brandverhalten | Dicke Nutzschicht (mm) | Gewicht (kg/m²) | Trittschallverbesserungsmaß (dB) | Recycled Content (%) | Glanzgrad | Bilder
Harlequin Fiesta | braun, grau | glatt | Vinyl | 24.500,00 | 15.000,00 - 25.000,00 | 2,00 | kleben | Bfl-s1 | 0,80 | 3,40 | 5,00 - 22,00 | [23:30] | 6 | https://cdn.ais-online.de/m2/21/22182521/images/71/45873871px3543x2362.webp https://cdn.ais-online.de/m2/21/22182521/images/93/45873793px3543x2362.webp https://cdn.ais-online.de/m2/21/22182521/images/52/45873952px688x502.jpg https://cdn.ais-online.de/m2/21/22182521/images/61/45873961px688x502.jpg https://cdn.ais-online.de/m2/21/22182521/images/75/45873975px644x470.jpg
powered by Heinze