## HIRSCH Porozell
HIRSCH Porozell
Name | GTIN | HAN | Anwendungsgebiet Wärmedämmstoff | Ausführung | Farbton | Oberfläche | Werkstoff | Breite (mm) | Länge (mm) | Stärke (mm) | Brandverhalten | Druckbelastbarkeitsstufe | Kantenausführung | Kaschierung | Werkstoff Kaschierung, Beschichtung | Bemessungswert Wärmeleitfähigkeit (W/(m*K)) | Druckfestigkeit (N/mm²) | Nennwert der Wärmeleitfähigkeit (W/(m*K)) | Wärmedurchlasswiderstand (m²*K/W) | Wärmeleitfähigkeit (W/(m*K)) | Wasserdampfdiffusionswiderstandszahl | Breiten- und Längentoleranz | Dickentoleranz | Plattenebenheit | Rechtwinkligkeit | Bilder
Dach Vlies DAA35-150 SF 985x985x100mm | 4003974424403 | 506523 | DAA | Platte | weiß | glatt | Expandiertes Polystyrol (EPS) | 1.000,00 | 1.000,00 | 100,00 | E | dh - hohe Druckbelastbarkeit | Stufenfalz | einseitig | Rohglasvlies GV 120 | 0,04 | 0,15 | 0,03 | 2,90 | 0,04 | 30,00 - 70,00 | ± 0,6 % oder ± 3 mm (Der größere numerische Wert ist maßgebend.) | ± 2 mm | ± 10 mm/m | ± 5 mm/m | https://cdn.ais-online.de/m2/17/61417/images/84/45884984px5000x3578.jpg
powered by Heinze