## HIRSCH Porozell
HIRSCH Porozell
Name | GTIN | HAN | Anwendungsgebiet Wärmedämmstoff | Ausführung | Farbton | Oberfläche | Werkstoff | Breite (mm) | Länge (mm) | Stärke (mm) | Brandverhalten | Druckbelastbarkeitsstufe | Kantenausführung | Kaschierung | Bemessungswert Wärmeleitfähigkeit (W/(m*K)) | Druckfestigkeit (N/mm²) | Nennwert der Wärmeleitfähigkeit (W/(m*K)) | Wärmedurchlasswiderstand (m²*K/W) | Wärmeleitfähigkeit (W/(m*K)) | Wasserdampfdiffusionswiderstandszahl | Breiten- und Längentoleranz | Dickentoleranz | Plattenebenheit | Rechtwinkligkeit | Bilder
HIRSCH Porozell Boden-Dämmplatte BMB (REDcert² zertifiziert) - EPS 032 DEO dm IR |  |  | DEO | Platte | grau | glatt | Expandiertes Polystyrol (EPS) | 500,00 | 1.000,00 | 20,00 - 200,00 | E | dm - mittlere Druckbelastbarkeit | stumpf | unkaschiert | 0,03 | 0,10 | 0,03 | 0,60 - 6,45 | 0,03 | 30,00 - 70,00 | ± 0,6 % oder ± 3 mm (Der größere numerische Wert ist maßgebend.) | ± 2 mm | ± 10 mm/m | ± 5 mm/m | https://cdn.ais-online.de/m2/17/61417/images/25/48792325px2174x1093.webp https://cdn.ais-online.de/m2/17/61417/images/44/47502644px5099x4449.webp
LowCO₂ DEO32-100 SK 1000x500x100mm | 4003974426209 | 506809 | DEO | Platte | grau | glatt | Expandiertes Polystyrol (EPS) | 500,00 | 1.000,00 | 20,00 - 200,00 | E | dm - mittlere Druckbelastbarkeit | stumpf | unkaschiert | 0,03 | 0,10 | 0,03 | 0,60 - 6,45 | 0,03 | 30,00 - 70,00 | ± 0,6 % oder ± 3 mm (Der größere numerische Wert ist maßgebend.) | ± 2 mm | ± 10 mm/m | ± 5 mm/m | https://cdn.ais-online.de/m2/17/61417/images/25/48792325px2174x1093.webp https://cdn.ais-online.de/m2/17/61417/images/44/47502644px5099x4449.webp
LowCO₂ DEO32-100 SK 1000x500x120mm | 4003974426216 | 506810 | DEO | Platte | grau | glatt | Expandiertes Polystyrol (EPS) | 500,00 | 1.000,00 | 20,00 - 200,00 | E | dm - mittlere Druckbelastbarkeit | stumpf | unkaschiert | 0,03 | 0,10 | 0,03 | 0,60 - 6,45 | 0,03 | 30,00 - 70,00 | ± 0,6 % oder ± 3 mm (Der größere numerische Wert ist maßgebend.) | ± 2 mm | ± 10 mm/m | ± 5 mm/m | https://cdn.ais-online.de/m2/17/61417/images/25/48792325px2174x1093.webp https://cdn.ais-online.de/m2/17/61417/images/44/47502644px5099x4449.webp
LowCO₂ DEO32-100 SK 1000x500x140mm | 4003974426223 | 506811 | DEO | Platte | grau | glatt | Expandiertes Polystyrol (EPS) | 500,00 | 1.000,00 | 20,00 - 200,00 | E | dm - mittlere Druckbelastbarkeit | stumpf | unkaschiert | 0,03 | 0,10 | 0,03 | 0,60 - 6,45 | 0,03 | 30,00 - 70,00 | ± 0,6 % oder ± 3 mm (Der größere numerische Wert ist maßgebend.) | ± 2 mm | ± 10 mm/m | ± 5 mm/m | https://cdn.ais-online.de/m2/17/61417/images/25/48792325px2174x1093.webp https://cdn.ais-online.de/m2/17/61417/images/44/47502644px5099x4449.webp
LowCO₂ DEO32-100 SK 1000x500x160mm | 4003974426230 | 506812 | DEO | Platte | grau | glatt | Expandiertes Polystyrol (EPS) | 500,00 | 1.000,00 | 20,00 - 200,00 | E | dm - mittlere Druckbelastbarkeit | stumpf | unkaschiert | 0,03 | 0,10 | 0,03 | 0,60 - 6,45 | 0,03 | 30,00 - 70,00 | ± 0,6 % oder ± 3 mm (Der größere numerische Wert ist maßgebend.) | ± 2 mm | ± 10 mm/m | ± 5 mm/m | https://cdn.ais-online.de/m2/17/61417/images/25/48792325px2174x1093.webp https://cdn.ais-online.de/m2/17/61417/images/44/47502644px5099x4449.webp
LowCO₂ DEO32-100 SK 1000x500x180mm | 4003974426247 | 506813 | DEO | Platte | grau | glatt | Expandiertes Polystyrol (EPS) | 500,00 | 1.000,00 | 20,00 - 200,00 | E | dm - mittlere Druckbelastbarkeit | stumpf | unkaschiert | 0,03 | 0,10 | 0,03 | 0,60 - 6,45 | 0,03 | 30,00 - 70,00 | ± 0,6 % oder ± 3 mm (Der größere numerische Wert ist maßgebend.) | ± 2 mm | ± 10 mm/m | ± 5 mm/m | https://cdn.ais-online.de/m2/17/61417/images/25/48792325px2174x1093.webp https://cdn.ais-online.de/m2/17/61417/images/44/47502644px5099x4449.webp
LowCO₂ DEO32-100 SK 1000x500x200mm | 4003974426254 | 506814 | DEO | Platte | grau | glatt | Expandiertes Polystyrol (EPS) | 500,00 | 1.000,00 | 20,00 - 200,00 | E | dm - mittlere Druckbelastbarkeit | stumpf | unkaschiert | 0,03 | 0,10 | 0,03 | 0,60 - 6,45 | 0,03 | 30,00 - 70,00 | ± 0,6 % oder ± 3 mm (Der größere numerische Wert ist maßgebend.) | ± 2 mm | ± 10 mm/m | ± 5 mm/m | https://cdn.ais-online.de/m2/17/61417/images/25/48792325px2174x1093.webp https://cdn.ais-online.de/m2/17/61417/images/44/47502644px5099x4449.webp
LowCO₂ DEO32-100 SK 1000x500x 20mm | 4003974426124 | 506801 | DEO | Platte | grau | glatt | Expandiertes Polystyrol (EPS) | 500,00 | 1.000,00 | 20,00 - 200,00 | E | dm - mittlere Druckbelastbarkeit | stumpf | unkaschiert | 0,03 | 0,10 | 0,03 | 0,60 - 6,45 | 0,03 | 30,00 - 70,00 | ± 0,6 % oder ± 3 mm (Der größere numerische Wert ist maßgebend.) | ± 2 mm | ± 10 mm/m | ± 5 mm/m | https://cdn.ais-online.de/m2/17/61417/images/25/48792325px2174x1093.webp https://cdn.ais-online.de/m2/17/61417/images/44/47502644px5099x4449.webp
LowCO₂ DEO32-100 SK 1000x500x 30mm | 4003974426131 | 506802 | DEO | Platte | grau | glatt | Expandiertes Polystyrol (EPS) | 500,00 | 1.000,00 | 20,00 - 200,00 | E | dm - mittlere Druckbelastbarkeit | stumpf | unkaschiert | 0,03 | 0,10 | 0,03 | 0,60 - 6,45 | 0,03 | 30,00 - 70,00 | ± 0,6 % oder ± 3 mm (Der größere numerische Wert ist maßgebend.) | ± 2 mm | ± 10 mm/m | ± 5 mm/m | https://cdn.ais-online.de/m2/17/61417/images/25/48792325px2174x1093.webp https://cdn.ais-online.de/m2/17/61417/images/44/47502644px5099x4449.webp
LowCO₂ DEO32-100 SK 1000x500x 40mm | 4003974426148 | 506803 | DEO | Platte | grau | glatt | Expandiertes Polystyrol (EPS) | 500,00 | 1.000,00 | 20,00 - 200,00 | E | dm - mittlere Druckbelastbarkeit | stumpf | unkaschiert | 0,03 | 0,10 | 0,03 | 0,60 - 6,45 | 0,03 | 30,00 - 70,00 | ± 0,6 % oder ± 3 mm (Der größere numerische Wert ist maßgebend.) | ± 2 mm | ± 10 mm/m | ± 5 mm/m | https://cdn.ais-online.de/m2/17/61417/images/25/48792325px2174x1093.webp https://cdn.ais-online.de/m2/17/61417/images/44/47502644px5099x4449.webp
LowCO₂ DEO32-100 SK 1000x500x 50mm | 4003974426155 | 506804 | DEO | Platte | grau | glatt | Expandiertes Polystyrol (EPS) | 500,00 | 1.000,00 | 20,00 - 200,00 | E | dm - mittlere Druckbelastbarkeit | stumpf | unkaschiert | 0,03 | 0,10 | 0,03 | 0,60 - 6,45 | 0,03 | 30,00 - 70,00 | ± 0,6 % oder ± 3 mm (Der größere numerische Wert ist maßgebend.) | ± 2 mm | ± 10 mm/m | ± 5 mm/m | https://cdn.ais-online.de/m2/17/61417/images/25/48792325px2174x1093.webp https://cdn.ais-online.de/m2/17/61417/images/44/47502644px5099x4449.webp
LowCO₂ DEO32-100 SK 1000x500x 60mm | 4003974426162 | 506805 | DEO | Platte | grau | glatt | Expandiertes Polystyrol (EPS) | 500,00 | 1.000,00 | 20,00 - 200,00 | E | dm - mittlere Druckbelastbarkeit | stumpf | unkaschiert | 0,03 | 0,10 | 0,03 | 0,60 - 6,45 | 0,03 | 30,00 - 70,00 | ± 0,6 % oder ± 3 mm (Der größere numerische Wert ist maßgebend.) | ± 2 mm | ± 10 mm/m | ± 5 mm/m | https://cdn.ais-online.de/m2/17/61417/images/25/48792325px2174x1093.webp https://cdn.ais-online.de/m2/17/61417/images/44/47502644px5099x4449.webp
LowCO₂ DEO32-100 SK 1000x500x 70mm | 4003974426179 | 506806 | DEO | Platte | grau | glatt | Expandiertes Polystyrol (EPS) | 500,00 | 1.000,00 | 20,00 - 200,00 | E | dm - mittlere Druckbelastbarkeit | stumpf | unkaschiert | 0,03 | 0,10 | 0,03 | 0,60 - 6,45 | 0,03 | 30,00 - 70,00 | ± 0,6 % oder ± 3 mm (Der größere numerische Wert ist maßgebend.) | ± 2 mm | ± 10 mm/m | ± 5 mm/m | https://cdn.ais-online.de/m2/17/61417/images/25/48792325px2174x1093.webp https://cdn.ais-online.de/m2/17/61417/images/44/47502644px5099x4449.webp
LowCO₂ DEO32-100 SK 1000x500x 80mm | 4003974426186 | 506807 | DEO | Platte | grau | glatt | Expandiertes Polystyrol (EPS) | 500,00 | 1.000,00 | 20,00 - 200,00 | E | dm - mittlere Druckbelastbarkeit | stumpf | unkaschiert | 0,03 | 0,10 | 0,03 | 0,60 - 6,45 | 0,03 | 30,00 - 70,00 | ± 0,6 % oder ± 3 mm (Der größere numerische Wert ist maßgebend.) | ± 2 mm | ± 10 mm/m | ± 5 mm/m | https://cdn.ais-online.de/m2/17/61417/images/25/48792325px2174x1093.webp https://cdn.ais-online.de/m2/17/61417/images/44/47502644px5099x4449.webp
LowCO₂ DEO32-100 SK 1000x500x 90mm | 4003974426193 | 506808 | DEO | Platte | grau | glatt | Expandiertes Polystyrol (EPS) | 500,00 | 1.000,00 | 20,00 - 200,00 | E | dm - mittlere Druckbelastbarkeit | stumpf | unkaschiert | 0,03 | 0,10 | 0,03 | 0,60 - 6,45 | 0,03 | 30,00 - 70,00 | ± 0,6 % oder ± 3 mm (Der größere numerische Wert ist maßgebend.) | ± 2 mm | ± 10 mm/m | ± 5 mm/m | https://cdn.ais-online.de/m2/17/61417/images/25/48792325px2174x1093.webp https://cdn.ais-online.de/m2/17/61417/images/44/47502644px5099x4449.webp
powered by Heinze