## HIRSCH Porozell
HIRSCH Porozell
Name | GTIN | HAN | Anwendungsgebiet Wärmedämmstoff | Ausführung | Farbton | Oberfläche | Werkstoff | Breite (mm) | Länge (mm) | Stärke (mm) | Brandverhalten | Druckbelastbarkeitsstufe | Kantenausführung | Kaschierung | Bemessungswert Wärmeleitfähigkeit (W/(m*K)) | Druckfestigkeit (N/mm²) | Nennwert der Wärmeleitfähigkeit (W/(m*K)) | Wärmedurchlasswiderstand (m²*K/W) | Wärmeleitfähigkeit (W/(m*K)) | Wasserdampfdiffusionswiderstandszahl | Breiten- und Längentoleranz | Dickentoleranz | Plattenebenheit | Rechtwinkligkeit | Bilder
HIRSCH Porozell Boden-Dämmplatte - EPS 031 DEO dm IR |  |  | DEO | Platte | grau | glatt | Expandiertes Polystyrol (EPS) | 500,00 | 1.000,00 | 20,00 - 200,00 | E | dm - mittlere Druckbelastbarkeit | stumpf | unkaschiert | 0,03 | 0,10 | 0,03 | 0,65 - 6,65 | 0,03 | 30,00 - 70,00 | ± 0,6 % oder ± 3 mm (Der größere numerische Wert ist maßgebend.) | ± 2 mm | ± 10 mm/m | ± 5 mm/m | https://cdn.ais-online.de/m2/17/61417/images/72/45884972px4605x2601.jpg
DEO31-100 SK 1000x500x100mm | 4003974413094 | 505187 | DEO | Platte | grau | glatt | Expandiertes Polystyrol (EPS) | 500,00 | 1.000,00 | 20,00 - 200,00 | E | dm - mittlere Druckbelastbarkeit | stumpf | unkaschiert | 0,03 | 0,10 | 0,03 | 0,65 - 6,65 | 0,03 | 30,00 - 70,00 | ± 0,6 % oder ± 3 mm (Der größere numerische Wert ist maßgebend.) | ± 2 mm | ± 10 mm/m | ± 5 mm/m | https://cdn.ais-online.de/m2/17/61417/images/72/45884972px4605x2601.jpg
DEO31-100 SK 1000x500x120mm | 4003974413100 | 505188 | DEO | Platte | grau | glatt | Expandiertes Polystyrol (EPS) | 500,00 | 1.000,00 | 20,00 - 200,00 | E | dm - mittlere Druckbelastbarkeit | stumpf | unkaschiert | 0,03 | 0,10 | 0,03 | 0,65 - 6,65 | 0,03 | 30,00 - 70,00 | ± 0,6 % oder ± 3 mm (Der größere numerische Wert ist maßgebend.) | ± 2 mm | ± 10 mm/m | ± 5 mm/m | https://cdn.ais-online.de/m2/17/61417/images/72/45884972px4605x2601.jpg
DEO31-100 SK 1000x500x140mm | 4003974413117 | 505189 | DEO | Platte | grau | glatt | Expandiertes Polystyrol (EPS) | 500,00 | 1.000,00 | 20,00 - 200,00 | E | dm - mittlere Druckbelastbarkeit | stumpf | unkaschiert | 0,03 | 0,10 | 0,03 | 0,65 - 6,65 | 0,03 | 30,00 - 70,00 | ± 0,6 % oder ± 3 mm (Der größere numerische Wert ist maßgebend.) | ± 2 mm | ± 10 mm/m | ± 5 mm/m | https://cdn.ais-online.de/m2/17/61417/images/72/45884972px4605x2601.jpg
DEO31-100 SK 1000x500x160mm | 4003974413124 | 505190 | DEO | Platte | grau | glatt | Expandiertes Polystyrol (EPS) | 500,00 | 1.000,00 | 20,00 - 200,00 | E | dm - mittlere Druckbelastbarkeit | stumpf | unkaschiert | 0,03 | 0,10 | 0,03 | 0,65 - 6,65 | 0,03 | 30,00 - 70,00 | ± 0,6 % oder ± 3 mm (Der größere numerische Wert ist maßgebend.) | ± 2 mm | ± 10 mm/m | ± 5 mm/m | https://cdn.ais-online.de/m2/17/61417/images/72/45884972px4605x2601.jpg
DEO31-100 SK 1000x500x180mm | 4003974413131 | 505191 | DEO | Platte | grau | glatt | Expandiertes Polystyrol (EPS) | 500,00 | 1.000,00 | 20,00 - 200,00 | E | dm - mittlere Druckbelastbarkeit | stumpf | unkaschiert | 0,03 | 0,10 | 0,03 | 0,65 - 6,65 | 0,03 | 30,00 - 70,00 | ± 0,6 % oder ± 3 mm (Der größere numerische Wert ist maßgebend.) | ± 2 mm | ± 10 mm/m | ± 5 mm/m | https://cdn.ais-online.de/m2/17/61417/images/72/45884972px4605x2601.jpg
DEO31-100 SK 1000x500x200mm | 4003974413148 | 505192 | DEO | Platte | grau | glatt | Expandiertes Polystyrol (EPS) | 500,00 | 1.000,00 | 20,00 - 200,00 | E | dm - mittlere Druckbelastbarkeit | stumpf | unkaschiert | 0,03 | 0,10 | 0,03 | 0,65 - 6,65 | 0,03 | 30,00 - 70,00 | ± 0,6 % oder ± 3 mm (Der größere numerische Wert ist maßgebend.) | ± 2 mm | ± 10 mm/m | ± 5 mm/m | https://cdn.ais-online.de/m2/17/61417/images/72/45884972px4605x2601.jpg
DEO31-100 SK 1000x500x 20mm | 4003974413032 | 505181 | DEO | Platte | grau | glatt | Expandiertes Polystyrol (EPS) | 500,00 | 1.000,00 | 20,00 - 200,00 | E | dm - mittlere Druckbelastbarkeit | stumpf | unkaschiert | 0,03 | 0,10 | 0,03 | 0,65 - 6,65 | 0,03 | 30,00 - 70,00 | ± 0,6 % oder ± 3 mm (Der größere numerische Wert ist maßgebend.) | ± 2 mm | ± 10 mm/m | ± 5 mm/m | https://cdn.ais-online.de/m2/17/61417/images/72/45884972px4605x2601.jpg
DEO31-100 SK 1000x500x 30mm | 4003974413049 | 505182 | DEO | Platte | grau | glatt | Expandiertes Polystyrol (EPS) | 500,00 | 1.000,00 | 20,00 - 200,00 | E | dm - mittlere Druckbelastbarkeit | stumpf | unkaschiert | 0,03 | 0,10 | 0,03 | 0,65 - 6,65 | 0,03 | 30,00 - 70,00 | ± 0,6 % oder ± 3 mm (Der größere numerische Wert ist maßgebend.) | ± 2 mm | ± 10 mm/m | ± 5 mm/m | https://cdn.ais-online.de/m2/17/61417/images/72/45884972px4605x2601.jpg
DEO31-100 SK 1000x500x 40mm | 4003974413056 | 505183 | DEO | Platte | grau | glatt | Expandiertes Polystyrol (EPS) | 500,00 | 1.000,00 | 20,00 - 200,00 | E | dm - mittlere Druckbelastbarkeit | stumpf | unkaschiert | 0,03 | 0,10 | 0,03 | 0,65 - 6,65 | 0,03 | 30,00 - 70,00 | ± 0,6 % oder ± 3 mm (Der größere numerische Wert ist maßgebend.) | ± 2 mm | ± 10 mm/m | ± 5 mm/m | https://cdn.ais-online.de/m2/17/61417/images/72/45884972px4605x2601.jpg
DEO31-100 SK 1000x500x 50mm | 4003974413063 | 505184 | DEO | Platte | grau | glatt | Expandiertes Polystyrol (EPS) | 500,00 | 1.000,00 | 20,00 - 200,00 | E | dm - mittlere Druckbelastbarkeit | stumpf | unkaschiert | 0,03 | 0,10 | 0,03 | 0,65 - 6,65 | 0,03 | 30,00 - 70,00 | ± 0,6 % oder ± 3 mm (Der größere numerische Wert ist maßgebend.) | ± 2 mm | ± 10 mm/m | ± 5 mm/m | https://cdn.ais-online.de/m2/17/61417/images/72/45884972px4605x2601.jpg
DEO31-100 SK 1000x500x 60mm | 4003974413070 | 505185 | DEO | Platte | grau | glatt | Expandiertes Polystyrol (EPS) | 500,00 | 1.000,00 | 20,00 - 200,00 | E | dm - mittlere Druckbelastbarkeit | stumpf | unkaschiert | 0,03 | 0,10 | 0,03 | 0,65 - 6,65 | 0,03 | 30,00 - 70,00 | ± 0,6 % oder ± 3 mm (Der größere numerische Wert ist maßgebend.) | ± 2 mm | ± 10 mm/m | ± 5 mm/m | https://cdn.ais-online.de/m2/17/61417/images/72/45884972px4605x2601.jpg
DEO31-100 SK 1000x500x 65mm | 4003974418624 | 505809 | DEO | Platte | grau | glatt | Expandiertes Polystyrol (EPS) | 500,00 | 1.000,00 | 20,00 - 200,00 | E | dm - mittlere Druckbelastbarkeit | stumpf | unkaschiert | 0,03 | 0,10 | 0,03 | 0,65 - 6,65 | 0,03 | 30,00 - 70,00 | ± 0,6 % oder ± 3 mm (Der größere numerische Wert ist maßgebend.) | ± 2 mm | ± 10 mm/m | ± 5 mm/m | https://cdn.ais-online.de/m2/17/61417/images/72/45884972px4605x2601.jpg
DEO31-100 SK 1000x500x 70mm | 4003974418617 | 505808 | DEO | Platte | grau | glatt | Expandiertes Polystyrol (EPS) | 500,00 | 1.000,00 | 20,00 - 200,00 | E | dm - mittlere Druckbelastbarkeit | stumpf | unkaschiert | 0,03 | 0,10 | 0,03 | 0,65 - 6,65 | 0,03 | 30,00 - 70,00 | ± 0,6 % oder ± 3 mm (Der größere numerische Wert ist maßgebend.) | ± 2 mm | ± 10 mm/m | ± 5 mm/m | https://cdn.ais-online.de/m2/17/61417/images/72/45884972px4605x2601.jpg
DEO31-100 SK 1000x500x 80mm | 4003974413087 | 505186 | DEO | Platte | grau | glatt | Expandiertes Polystyrol (EPS) | 500,00 | 1.000,00 | 20,00 - 200,00 | E | dm - mittlere Druckbelastbarkeit | stumpf | unkaschiert | 0,03 | 0,10 | 0,03 | 0,65 - 6,65 | 0,03 | 30,00 - 70,00 | ± 0,6 % oder ± 3 mm (Der größere numerische Wert ist maßgebend.) | ± 2 mm | ± 10 mm/m | ± 5 mm/m | https://cdn.ais-online.de/m2/17/61417/images/72/45884972px4605x2601.jpg
powered by Heinze