## HIRSCH Porozell
HIRSCH Porozell
Name | GTIN | HAN | Anwendungsgebiet Wärmedämmstoff | Ausführung | Farbton | Oberfläche | Werkstoff | Breite (mm) | Länge (mm) | Stärke (mm) | Brandverhalten | Druckbelastbarkeitsstufe | Kantenausführung | Kaschierung | Bemessungswert Wärmeleitfähigkeit (W/(m*K)) | Druckfestigkeit (N/mm²) | Nennwert der Wärmeleitfähigkeit (W/(m*K)) | Wärmedurchlasswiderstand (m²*K/W) | Wärmeleitfähigkeit (W/(m*K)) | Wasserdampfdiffusionswiderstandszahl | Breiten- und Längentoleranz | Dickentoleranz | Plattenebenheit | Rechtwinkligkeit | Bilder
HIRSCH Porozell Boden-Dämmplatte - EPS 032 DEO dh IR |  |  | DEO | Platte | grau | glatt | Expandiertes Polystyrol (EPS) | 500,00 | 1.000,00 | 20,00 - 200,00 | E | dh - hohe Druckbelastbarkeit | stumpf | unkaschiert | 0,03 | 0,15 | 0,03 | 0,60 - 6,45 | 0,03 | 30,00 - 70,00 | ± 0,6 % oder ± 3 mm (Der größere numerische Wert ist maßgebend.) | ± 2 mm | ± 10 mm/m | ± 5 mm/m | https://cdn.ais-online.de/m2/17/61417/images/39/47742239px1680x1680.jpg
DEO32-150 SK 1000x500x100mm | 4003974327469 | 496426 | DEO | Platte | grau | glatt | Expandiertes Polystyrol (EPS) | 500,00 | 1.000,00 | 20,00 - 200,00 | E | dh - hohe Druckbelastbarkeit | stumpf | unkaschiert | 0,03 | 0,15 | 0,03 | 0,60 - 6,45 | 0,03 | 30,00 - 70,00 | ± 0,6 % oder ± 3 mm (Der größere numerische Wert ist maßgebend.) | ± 2 mm | ± 10 mm/m | ± 5 mm/m | https://cdn.ais-online.de/m2/17/61417/images/39/47742239px1680x1680.jpg
DEO32-150 SK 1000x500x110mm | 4003974405396 | 504367 | DEO | Platte | grau | glatt | Expandiertes Polystyrol (EPS) | 500,00 | 1.000,00 | 20,00 - 200,00 | E | dh - hohe Druckbelastbarkeit | stumpf | unkaschiert | 0,03 | 0,15 | 0,03 | 0,60 - 6,45 | 0,03 | 30,00 - 70,00 | ± 0,6 % oder ± 3 mm (Der größere numerische Wert ist maßgebend.) | ± 2 mm | ± 10 mm/m | ± 5 mm/m | https://cdn.ais-online.de/m2/17/61417/images/39/47742239px1680x1680.jpg
DEO32-150 SK 1000x500x120mm | 4003974327452 | 496427 | DEO | Platte | grau | glatt | Expandiertes Polystyrol (EPS) | 500,00 | 1.000,00 | 20,00 - 200,00 | E | dh - hohe Druckbelastbarkeit | stumpf | unkaschiert | 0,03 | 0,15 | 0,03 | 0,60 - 6,45 | 0,03 | 30,00 - 70,00 | ± 0,6 % oder ± 3 mm (Der größere numerische Wert ist maßgebend.) | ± 2 mm | ± 10 mm/m | ± 5 mm/m | https://cdn.ais-online.de/m2/17/61417/images/39/47742239px1680x1680.jpg
DEO32-150 SK 1000x500x140mm | 4003974327445 | 496428 | DEO | Platte | grau | glatt | Expandiertes Polystyrol (EPS) | 500,00 | 1.000,00 | 20,00 - 200,00 | E | dh - hohe Druckbelastbarkeit | stumpf | unkaschiert | 0,03 | 0,15 | 0,03 | 0,60 - 6,45 | 0,03 | 30,00 - 70,00 | ± 0,6 % oder ± 3 mm (Der größere numerische Wert ist maßgebend.) | ± 2 mm | ± 10 mm/m | ± 5 mm/m | https://cdn.ais-online.de/m2/17/61417/images/39/47742239px1680x1680.jpg
DEO32-150 SK 1000x500x160mm | 4003974327438 | 496429 | DEO | Platte | grau | glatt | Expandiertes Polystyrol (EPS) | 500,00 | 1.000,00 | 20,00 - 200,00 | E | dh - hohe Druckbelastbarkeit | stumpf | unkaschiert | 0,03 | 0,15 | 0,03 | 0,60 - 6,45 | 0,03 | 30,00 - 70,00 | ± 0,6 % oder ± 3 mm (Der größere numerische Wert ist maßgebend.) | ± 2 mm | ± 10 mm/m | ± 5 mm/m | https://cdn.ais-online.de/m2/17/61417/images/39/47742239px1680x1680.jpg
DEO32-150 SK 1000x500x180mm | 4003974327421 | 496430 | DEO | Platte | grau | glatt | Expandiertes Polystyrol (EPS) | 500,00 | 1.000,00 | 20,00 - 200,00 | E | dh - hohe Druckbelastbarkeit | stumpf | unkaschiert | 0,03 | 0,15 | 0,03 | 0,60 - 6,45 | 0,03 | 30,00 - 70,00 | ± 0,6 % oder ± 3 mm (Der größere numerische Wert ist maßgebend.) | ± 2 mm | ± 10 mm/m | ± 5 mm/m | https://cdn.ais-online.de/m2/17/61417/images/39/47742239px1680x1680.jpg
DEO32-150 SK 1000x500x200mm | 4003974327414 | 496431 | DEO | Platte | grau | glatt | Expandiertes Polystyrol (EPS) | 500,00 | 1.000,00 | 20,00 - 200,00 | E | dh - hohe Druckbelastbarkeit | stumpf | unkaschiert | 0,03 | 0,15 | 0,03 | 0,60 - 6,45 | 0,03 | 30,00 - 70,00 | ± 0,6 % oder ± 3 mm (Der größere numerische Wert ist maßgebend.) | ± 2 mm | ± 10 mm/m | ± 5 mm/m | https://cdn.ais-online.de/m2/17/61417/images/39/47742239px1680x1680.jpg
DEO32-150 SK 1000x500x 20mm | 4003974327537 | 496419 | DEO | Platte | grau | glatt | Expandiertes Polystyrol (EPS) | 500,00 | 1.000,00 | 20,00 - 200,00 | E | dh - hohe Druckbelastbarkeit | stumpf | unkaschiert | 0,03 | 0,15 | 0,03 | 0,60 - 6,45 | 0,03 | 30,00 - 70,00 | ± 0,6 % oder ± 3 mm (Der größere numerische Wert ist maßgebend.) | ± 2 mm | ± 10 mm/m | ± 5 mm/m | https://cdn.ais-online.de/m2/17/61417/images/39/47742239px1680x1680.jpg
DEO32-150 SK 1000x500x 30mm | 4003974327520 | 496420 | DEO | Platte | grau | glatt | Expandiertes Polystyrol (EPS) | 500,00 | 1.000,00 | 20,00 - 200,00 | E | dh - hohe Druckbelastbarkeit | stumpf | unkaschiert | 0,03 | 0,15 | 0,03 | 0,60 - 6,45 | 0,03 | 30,00 - 70,00 | ± 0,6 % oder ± 3 mm (Der größere numerische Wert ist maßgebend.) | ± 2 mm | ± 10 mm/m | ± 5 mm/m | https://cdn.ais-online.de/m2/17/61417/images/39/47742239px1680x1680.jpg
DEO32-150 SK 1000x500x 40mm | 4003974327513 | 496421 | DEO | Platte | grau | glatt | Expandiertes Polystyrol (EPS) | 500,00 | 1.000,00 | 20,00 - 200,00 | E | dh - hohe Druckbelastbarkeit | stumpf | unkaschiert | 0,03 | 0,15 | 0,03 | 0,60 - 6,45 | 0,03 | 30,00 - 70,00 | ± 0,6 % oder ± 3 mm (Der größere numerische Wert ist maßgebend.) | ± 2 mm | ± 10 mm/m | ± 5 mm/m | https://cdn.ais-online.de/m2/17/61417/images/39/47742239px1680x1680.jpg
DEO32-150 SK 1000x500x 50mm | 4003974327506 | 496422 | DEO | Platte | grau | glatt | Expandiertes Polystyrol (EPS) | 500,00 | 1.000,00 | 20,00 - 200,00 | E | dh - hohe Druckbelastbarkeit | stumpf | unkaschiert | 0,03 | 0,15 | 0,03 | 0,60 - 6,45 | 0,03 | 30,00 - 70,00 | ± 0,6 % oder ± 3 mm (Der größere numerische Wert ist maßgebend.) | ± 2 mm | ± 10 mm/m | ± 5 mm/m | https://cdn.ais-online.de/m2/17/61417/images/39/47742239px1680x1680.jpg
DEO32-150 SK 1000x500x 60mm | 4003974327490 | 496423 | DEO | Platte | grau | glatt | Expandiertes Polystyrol (EPS) | 500,00 | 1.000,00 | 20,00 - 200,00 | E | dh - hohe Druckbelastbarkeit | stumpf | unkaschiert | 0,03 | 0,15 | 0,03 | 0,60 - 6,45 | 0,03 | 30,00 - 70,00 | ± 0,6 % oder ± 3 mm (Der größere numerische Wert ist maßgebend.) | ± 2 mm | ± 10 mm/m | ± 5 mm/m | https://cdn.ais-online.de/m2/17/61417/images/39/47742239px1680x1680.jpg
DEO32-150 SK 1000x500x 70mm | 4003974327483 | 496424 | DEO | Platte | grau | glatt | Expandiertes Polystyrol (EPS) | 500,00 | 1.000,00 | 20,00 - 200,00 | E | dh - hohe Druckbelastbarkeit | stumpf | unkaschiert | 0,03 | 0,15 | 0,03 | 0,60 - 6,45 | 0,03 | 30,00 - 70,00 | ± 0,6 % oder ± 3 mm (Der größere numerische Wert ist maßgebend.) | ± 2 mm | ± 10 mm/m | ± 5 mm/m | https://cdn.ais-online.de/m2/17/61417/images/39/47742239px1680x1680.jpg
DEO32-150 SK 1000x500x 80mm | 4003974327476 | 496425 | DEO | Platte | grau | glatt | Expandiertes Polystyrol (EPS) | 500,00 | 1.000,00 | 20,00 - 200,00 | E | dh - hohe Druckbelastbarkeit | stumpf | unkaschiert | 0,03 | 0,15 | 0,03 | 0,60 - 6,45 | 0,03 | 30,00 - 70,00 | ± 0,6 % oder ± 3 mm (Der größere numerische Wert ist maßgebend.) | ± 2 mm | ± 10 mm/m | ± 5 mm/m | https://cdn.ais-online.de/m2/17/61417/images/39/47742239px1680x1680.jpg
DEO32-150 SK 1000x500x 90mm | 4003974339387 | 498165 | DEO | Platte | grau | glatt | Expandiertes Polystyrol (EPS) | 500,00 | 1.000,00 | 20,00 - 200,00 | E | dh - hohe Druckbelastbarkeit | stumpf | unkaschiert | 0,03 | 0,15 | 0,03 | 0,60 - 6,45 | 0,03 | 30,00 - 70,00 | ± 0,6 % oder ± 3 mm (Der größere numerische Wert ist maßgebend.) | ± 2 mm | ± 10 mm/m | ± 5 mm/m | https://cdn.ais-online.de/m2/17/61417/images/39/47742239px1680x1680.jpg
powered by Heinze