## HIRSCH Porozell
HIRSCH Porozell
Name | GTIN | HAN | Anwendungsgebiet Wärmedämmstoff | Ausführung | Farbton | Oberfläche | Werkstoff | Breite (mm) | Länge (mm) | Stärke (mm) | Brandverhalten | Druckbelastbarkeitsstufe | Kantenausführung | Kaschierung | Bemessungswert Wärmeleitfähigkeit (W/(m*K)) | Druckfestigkeit (N/mm²) | Nennwert der Wärmeleitfähigkeit (W/(m*K)) | Wärmedurchlasswiderstand (m²*K/W) | Wärmeleitfähigkeit (W/(m*K)) | Wasserdampfdiffusionswiderstandszahl | Breiten- und Längentoleranz | Dickentoleranz | Plattenebenheit | Rechtwinkligkeit | Bilder
HIRSCH Porozell Boden-Dämmplatte - EPS 032 DEO dm IR |  |  | DEO | Platte | grau | glatt | Expandiertes Polystyrol (EPS) | 500,00 - 1.000,00 | 1.000,00 | 15,00 - 500,00 | E | dm - mittlere Druckbelastbarkeit | stumpf | unkaschiert | 0,03 | 0,10 | 0,03 | 0,45 - 16,10 | 0,03 | 30,00 - 70,00 | ± 0,6 % oder ± 3 mm (Der größere numerische Wert ist maßgebend.) | ± 2 mm | ± 10 mm/m | ± 5 mm/m | https://cdn.ais-online.de/m2/17/61417/images/39/47742239px1680x1680.jpg
DEO32-100 SK 1000x1000x100mm 4ST | 4003974420641 | 506065 | DEO | Platte | grau | glatt | Expandiertes Polystyrol (EPS) | 500,00 - 1.000,00 | 1.000,00 | 15,00 - 500,00 | E | dm - mittlere Druckbelastbarkeit | stumpf | unkaschiert | 0,03 | 0,10 | 0,03 | 0,45 - 16,10 | 0,03 | 30,00 - 70,00 | ± 0,6 % oder ± 3 mm (Der größere numerische Wert ist maßgebend.) | ± 2 mm | ± 10 mm/m | ± 5 mm/m | https://cdn.ais-online.de/m2/17/61417/images/39/47742239px1680x1680.jpg
DEO32-100 SK 1000x1000x 15mm | 4003974383014 | 502115 | DEO | Platte | grau | glatt | Expandiertes Polystyrol (EPS) | 500,00 - 1.000,00 | 1.000,00 | 15,00 - 500,00 | E | dm - mittlere Druckbelastbarkeit | stumpf | unkaschiert | 0,03 | 0,10 | 0,03 | 0,45 - 16,10 | 0,03 | 30,00 - 70,00 | ± 0,6 % oder ± 3 mm (Der größere numerische Wert ist maßgebend.) | ± 2 mm | ± 10 mm/m | ± 5 mm/m | https://cdn.ais-online.de/m2/17/61417/images/39/47742239px1680x1680.jpg
DEO32-100 SK 1000x1000x 20mm | 4003974383021 | 502116 | DEO | Platte | grau | glatt | Expandiertes Polystyrol (EPS) | 500,00 - 1.000,00 | 1.000,00 | 15,00 - 500,00 | E | dm - mittlere Druckbelastbarkeit | stumpf | unkaschiert | 0,03 | 0,10 | 0,03 | 0,45 - 16,10 | 0,03 | 30,00 - 70,00 | ± 0,6 % oder ± 3 mm (Der größere numerische Wert ist maßgebend.) | ± 2 mm | ± 10 mm/m | ± 5 mm/m | https://cdn.ais-online.de/m2/17/61417/images/39/47742239px1680x1680.jpg
DEO32-100 SK 1000x1000x 25mm | 4003974383038 | 502117 | DEO | Platte | grau | glatt | Expandiertes Polystyrol (EPS) | 500,00 - 1.000,00 | 1.000,00 | 15,00 - 500,00 | E | dm - mittlere Druckbelastbarkeit | stumpf | unkaschiert | 0,03 | 0,10 | 0,03 | 0,45 - 16,10 | 0,03 | 30,00 - 70,00 | ± 0,6 % oder ± 3 mm (Der größere numerische Wert ist maßgebend.) | ± 2 mm | ± 10 mm/m | ± 5 mm/m | https://cdn.ais-online.de/m2/17/61417/images/39/47742239px1680x1680.jpg
DEO32-100 SK 1000x1000x 30mm | 4003974383045 | 502118 | DEO | Platte | grau | glatt | Expandiertes Polystyrol (EPS) | 500,00 - 1.000,00 | 1.000,00 | 15,00 - 500,00 | E | dm - mittlere Druckbelastbarkeit | stumpf | unkaschiert | 0,03 | 0,10 | 0,03 | 0,45 - 16,10 | 0,03 | 30,00 - 70,00 | ± 0,6 % oder ± 3 mm (Der größere numerische Wert ist maßgebend.) | ± 2 mm | ± 10 mm/m | ± 5 mm/m | https://cdn.ais-online.de/m2/17/61417/images/39/47742239px1680x1680.jpg
DEO32-100 SK 1000x1000x 40mm | 4003974383052 | 502119 | DEO | Platte | grau | glatt | Expandiertes Polystyrol (EPS) | 500,00 - 1.000,00 | 1.000,00 | 15,00 - 500,00 | E | dm - mittlere Druckbelastbarkeit | stumpf | unkaschiert | 0,03 | 0,10 | 0,03 | 0,45 - 16,10 | 0,03 | 30,00 - 70,00 | ± 0,6 % oder ± 3 mm (Der größere numerische Wert ist maßgebend.) | ± 2 mm | ± 10 mm/m | ± 5 mm/m | https://cdn.ais-online.de/m2/17/61417/images/39/47742239px1680x1680.jpg
DEO32-100 SK 1000x1000x 50mm | 4003974383069 | 502120 | DEO | Platte | grau | glatt | Expandiertes Polystyrol (EPS) | 500,00 - 1.000,00 | 1.000,00 | 15,00 - 500,00 | E | dm - mittlere Druckbelastbarkeit | stumpf | unkaschiert | 0,03 | 0,10 | 0,03 | 0,45 - 16,10 | 0,03 | 30,00 - 70,00 | ± 0,6 % oder ± 3 mm (Der größere numerische Wert ist maßgebend.) | ± 2 mm | ± 10 mm/m | ± 5 mm/m | https://cdn.ais-online.de/m2/17/61417/images/39/47742239px1680x1680.jpg
DEO32-100 SK 1000x500x100mm | 4003974327339 | 496411 | DEO | Platte | grau | glatt | Expandiertes Polystyrol (EPS) | 500,00 - 1.000,00 | 1.000,00 | 15,00 - 500,00 | E | dm - mittlere Druckbelastbarkeit | stumpf | unkaschiert | 0,03 | 0,10 | 0,03 | 0,45 - 16,10 | 0,03 | 30,00 - 70,00 | ± 0,6 % oder ± 3 mm (Der größere numerische Wert ist maßgebend.) | ± 2 mm | ± 10 mm/m | ± 5 mm/m | https://cdn.ais-online.de/m2/17/61417/images/39/47742239px1680x1680.jpg
DEO32-100 SK 1000x500x120mm | 4003974327322 | 496412 | DEO | Platte | grau | glatt | Expandiertes Polystyrol (EPS) | 500,00 - 1.000,00 | 1.000,00 | 15,00 - 500,00 | E | dm - mittlere Druckbelastbarkeit | stumpf | unkaschiert | 0,03 | 0,10 | 0,03 | 0,45 - 16,10 | 0,03 | 30,00 - 70,00 | ± 0,6 % oder ± 3 mm (Der größere numerische Wert ist maßgebend.) | ± 2 mm | ± 10 mm/m | ± 5 mm/m | https://cdn.ais-online.de/m2/17/61417/images/39/47742239px1680x1680.jpg
DEO32-100 SK 1000x500x140mm | 4003974327315 | 496413 | DEO | Platte | grau | glatt | Expandiertes Polystyrol (EPS) | 500,00 - 1.000,00 | 1.000,00 | 15,00 - 500,00 | E | dm - mittlere Druckbelastbarkeit | stumpf | unkaschiert | 0,03 | 0,10 | 0,03 | 0,45 - 16,10 | 0,03 | 30,00 - 70,00 | ± 0,6 % oder ± 3 mm (Der größere numerische Wert ist maßgebend.) | ± 2 mm | ± 10 mm/m | ± 5 mm/m | https://cdn.ais-online.de/m2/17/61417/images/39/47742239px1680x1680.jpg
DEO32-100 SK 1000x500x160mm | 4003974327308 | 496414 | DEO | Platte | grau | glatt | Expandiertes Polystyrol (EPS) | 500,00 - 1.000,00 | 1.000,00 | 15,00 - 500,00 | E | dm - mittlere Druckbelastbarkeit | stumpf | unkaschiert | 0,03 | 0,10 | 0,03 | 0,45 - 16,10 | 0,03 | 30,00 - 70,00 | ± 0,6 % oder ± 3 mm (Der größere numerische Wert ist maßgebend.) | ± 2 mm | ± 10 mm/m | ± 5 mm/m | https://cdn.ais-online.de/m2/17/61417/images/39/47742239px1680x1680.jpg
DEO32-100 SK 1000x500x180mm | 4003974327292 | 496415 | DEO | Platte | grau | glatt | Expandiertes Polystyrol (EPS) | 500,00 - 1.000,00 | 1.000,00 | 15,00 - 500,00 | E | dm - mittlere Druckbelastbarkeit | stumpf | unkaschiert | 0,03 | 0,10 | 0,03 | 0,45 - 16,10 | 0,03 | 30,00 - 70,00 | ± 0,6 % oder ± 3 mm (Der größere numerische Wert ist maßgebend.) | ± 2 mm | ± 10 mm/m | ± 5 mm/m | https://cdn.ais-online.de/m2/17/61417/images/39/47742239px1680x1680.jpg
DEO32-100 SK 1000x500x200mm | 4003974327285 | 496416 | DEO | Platte | grau | glatt | Expandiertes Polystyrol (EPS) | 500,00 - 1.000,00 | 1.000,00 | 15,00 - 500,00 | E | dm - mittlere Druckbelastbarkeit | stumpf | unkaschiert | 0,03 | 0,10 | 0,03 | 0,45 - 16,10 | 0,03 | 30,00 - 70,00 | ± 0,6 % oder ± 3 mm (Der größere numerische Wert ist maßgebend.) | ± 2 mm | ± 10 mm/m | ± 5 mm/m | https://cdn.ais-online.de/m2/17/61417/images/39/47742239px1680x1680.jpg
DEO32-100 SK 1000x500x 20mm | 4003974327407 | 496404 | DEO | Platte | grau | glatt | Expandiertes Polystyrol (EPS) | 500,00 - 1.000,00 | 1.000,00 | 15,00 - 500,00 | E | dm - mittlere Druckbelastbarkeit | stumpf | unkaschiert | 0,03 | 0,10 | 0,03 | 0,45 - 16,10 | 0,03 | 30,00 - 70,00 | ± 0,6 % oder ± 3 mm (Der größere numerische Wert ist maßgebend.) | ± 2 mm | ± 10 mm/m | ± 5 mm/m | https://cdn.ais-online.de/m2/17/61417/images/39/47742239px1680x1680.jpg
DEO32-100 SK 1000x500x220mm | 4003974343445 | 496661 | DEO | Platte | grau | glatt | Expandiertes Polystyrol (EPS) | 500,00 - 1.000,00 | 1.000,00 | 15,00 - 500,00 | E | dm - mittlere Druckbelastbarkeit | stumpf | unkaschiert | 0,03 | 0,10 | 0,03 | 0,45 - 16,10 | 0,03 | 30,00 - 70,00 | ± 0,6 % oder ± 3 mm (Der größere numerische Wert ist maßgebend.) | ± 2 mm | ± 10 mm/m | ± 5 mm/m | https://cdn.ais-online.de/m2/17/61417/images/39/47742239px1680x1680.jpg
DEO32-100 SK 1000x500x240mm | 4003974352430 | 499317 | DEO | Platte | grau | glatt | Expandiertes Polystyrol (EPS) | 500,00 - 1.000,00 | 1.000,00 | 15,00 - 500,00 | E | dm - mittlere Druckbelastbarkeit | stumpf | unkaschiert | 0,03 | 0,10 | 0,03 | 0,45 - 16,10 | 0,03 | 30,00 - 70,00 | ± 0,6 % oder ± 3 mm (Der größere numerische Wert ist maßgebend.) | ± 2 mm | ± 10 mm/m | ± 5 mm/m | https://cdn.ais-online.de/m2/17/61417/images/39/47742239px1680x1680.jpg
DEO32-100 SK 1000x500x 25mm | 4003974383076 | 502121 | DEO | Platte | grau | glatt | Expandiertes Polystyrol (EPS) | 500,00 - 1.000,00 | 1.000,00 | 15,00 - 500,00 | E | dm - mittlere Druckbelastbarkeit | stumpf | unkaschiert | 0,03 | 0,10 | 0,03 | 0,45 - 16,10 | 0,03 | 30,00 - 70,00 | ± 0,6 % oder ± 3 mm (Der größere numerische Wert ist maßgebend.) | ± 2 mm | ± 10 mm/m | ± 5 mm/m | https://cdn.ais-online.de/m2/17/61417/images/39/47742239px1680x1680.jpg
DEO32-100 SK 1000x500x260mm 2ST | 4003974367465 | 500494 | DEO | Platte | grau | glatt | Expandiertes Polystyrol (EPS) | 500,00 - 1.000,00 | 1.000,00 | 15,00 - 500,00 | E | dm - mittlere Druckbelastbarkeit | stumpf | unkaschiert | 0,03 | 0,10 | 0,03 | 0,45 - 16,10 | 0,03 | 30,00 - 70,00 | ± 0,6 % oder ± 3 mm (Der größere numerische Wert ist maßgebend.) | ± 2 mm | ± 10 mm/m | ± 5 mm/m | https://cdn.ais-online.de/m2/17/61417/images/39/47742239px1680x1680.jpg
DEO32-100 SK 1000x500x300mm | 4003974383090 | 502123 | DEO | Platte | grau | glatt | Expandiertes Polystyrol (EPS) | 500,00 - 1.000,00 | 1.000,00 | 15,00 - 500,00 | E | dm - mittlere Druckbelastbarkeit | stumpf | unkaschiert | 0,03 | 0,10 | 0,03 | 0,45 - 16,10 | 0,03 | 30,00 - 70,00 | ± 0,6 % oder ± 3 mm (Der größere numerische Wert ist maßgebend.) | ± 2 mm | ± 10 mm/m | ± 5 mm/m | https://cdn.ais-online.de/m2/17/61417/images/39/47742239px1680x1680.jpg
DEO32-100 SK 1000x500x 30mm | 4003974327391 | 496405 | DEO | Platte | grau | glatt | Expandiertes Polystyrol (EPS) | 500,00 - 1.000,00 | 1.000,00 | 15,00 - 500,00 | E | dm - mittlere Druckbelastbarkeit | stumpf | unkaschiert | 0,03 | 0,10 | 0,03 | 0,45 - 16,10 | 0,03 | 30,00 - 70,00 | ± 0,6 % oder ± 3 mm (Der größere numerische Wert ist maßgebend.) | ± 2 mm | ± 10 mm/m | ± 5 mm/m | https://cdn.ais-online.de/m2/17/61417/images/39/47742239px1680x1680.jpg
DEO32-100 SK 1000x500x 40mm | 4003974327384 | 496406 | DEO | Platte | grau | glatt | Expandiertes Polystyrol (EPS) | 500,00 - 1.000,00 | 1.000,00 | 15,00 - 500,00 | E | dm - mittlere Druckbelastbarkeit | stumpf | unkaschiert | 0,03 | 0,10 | 0,03 | 0,45 - 16,10 | 0,03 | 30,00 - 70,00 | ± 0,6 % oder ± 3 mm (Der größere numerische Wert ist maßgebend.) | ± 2 mm | ± 10 mm/m | ± 5 mm/m | https://cdn.ais-online.de/m2/17/61417/images/39/47742239px1680x1680.jpg
DEO32-100 SK 1000x500x 45mm | 4003974383083 | 502122 | DEO | Platte | grau | glatt | Expandiertes Polystyrol (EPS) | 500,00 - 1.000,00 | 1.000,00 | 15,00 - 500,00 | E | dm - mittlere Druckbelastbarkeit | stumpf | unkaschiert | 0,03 | 0,10 | 0,03 | 0,45 - 16,10 | 0,03 | 30,00 - 70,00 | ± 0,6 % oder ± 3 mm (Der größere numerische Wert ist maßgebend.) | ± 2 mm | ± 10 mm/m | ± 5 mm/m | https://cdn.ais-online.de/m2/17/61417/images/39/47742239px1680x1680.jpg
DEO32-100 SK 1000x500x500mm | 4003974383106 | 502124 | DEO | Platte | grau | glatt | Expandiertes Polystyrol (EPS) | 500,00 - 1.000,00 | 1.000,00 | 15,00 - 500,00 | E | dm - mittlere Druckbelastbarkeit | stumpf | unkaschiert | 0,03 | 0,10 | 0,03 | 0,45 - 16,10 | 0,03 | 30,00 - 70,00 | ± 0,6 % oder ± 3 mm (Der größere numerische Wert ist maßgebend.) | ± 2 mm | ± 10 mm/m | ± 5 mm/m | https://cdn.ais-online.de/m2/17/61417/images/39/47742239px1680x1680.jpg
DEO32-100 SK 1000x500x 50mm | 4003974327377 | 496407 | DEO | Platte | grau | glatt | Expandiertes Polystyrol (EPS) | 500,00 - 1.000,00 | 1.000,00 | 15,00 - 500,00 | E | dm - mittlere Druckbelastbarkeit | stumpf | unkaschiert | 0,03 | 0,10 | 0,03 | 0,45 - 16,10 | 0,03 | 30,00 - 70,00 | ± 0,6 % oder ± 3 mm (Der größere numerische Wert ist maßgebend.) | ± 2 mm | ± 10 mm/m | ± 5 mm/m | https://cdn.ais-online.de/m2/17/61417/images/39/47742239px1680x1680.jpg
DEO32-100 SK 1000x500x 55mm | 4003974416606 | 505586 | DEO | Platte | grau | glatt | Expandiertes Polystyrol (EPS) | 500,00 - 1.000,00 | 1.000,00 | 15,00 - 500,00 | E | dm - mittlere Druckbelastbarkeit | stumpf | unkaschiert | 0,03 | 0,10 | 0,03 | 0,45 - 16,10 | 0,03 | 30,00 - 70,00 | ± 0,6 % oder ± 3 mm (Der größere numerische Wert ist maßgebend.) | ± 2 mm | ± 10 mm/m | ± 5 mm/m | https://cdn.ais-online.de/m2/17/61417/images/39/47742239px1680x1680.jpg
DEO32-100 SK 1000x500x 60mm | 4003974327360 | 496408 | DEO | Platte | grau | glatt | Expandiertes Polystyrol (EPS) | 500,00 - 1.000,00 | 1.000,00 | 15,00 - 500,00 | E | dm - mittlere Druckbelastbarkeit | stumpf | unkaschiert | 0,03 | 0,10 | 0,03 | 0,45 - 16,10 | 0,03 | 30,00 - 70,00 | ± 0,6 % oder ± 3 mm (Der größere numerische Wert ist maßgebend.) | ± 2 mm | ± 10 mm/m | ± 5 mm/m | https://cdn.ais-online.de/m2/17/61417/images/39/47742239px1680x1680.jpg
DEO32-100 SK 1000x500x 65mm | 4003974420726 | 506073 | DEO | Platte | grau | glatt | Expandiertes Polystyrol (EPS) | 500,00 - 1.000,00 | 1.000,00 | 15,00 - 500,00 | E | dm - mittlere Druckbelastbarkeit | stumpf | unkaschiert | 0,03 | 0,10 | 0,03 | 0,45 - 16,10 | 0,03 | 30,00 - 70,00 | ± 0,6 % oder ± 3 mm (Der größere numerische Wert ist maßgebend.) | ± 2 mm | ± 10 mm/m | ± 5 mm/m | https://cdn.ais-online.de/m2/17/61417/images/39/47742239px1680x1680.jpg
DEO32-100 SK 1000x500x 70mm | 4003974327353 | 496409 | DEO | Platte | grau | glatt | Expandiertes Polystyrol (EPS) | 500,00 - 1.000,00 | 1.000,00 | 15,00 - 500,00 | E | dm - mittlere Druckbelastbarkeit | stumpf | unkaschiert | 0,03 | 0,10 | 0,03 | 0,45 - 16,10 | 0,03 | 30,00 - 70,00 | ± 0,6 % oder ± 3 mm (Der größere numerische Wert ist maßgebend.) | ± 2 mm | ± 10 mm/m | ± 5 mm/m | https://cdn.ais-online.de/m2/17/61417/images/39/47742239px1680x1680.jpg
DEO32-100 SK 1000x500x 80mm | 4003974327346 | 496410 | DEO | Platte | grau | glatt | Expandiertes Polystyrol (EPS) | 500,00 - 1.000,00 | 1.000,00 | 15,00 - 500,00 | E | dm - mittlere Druckbelastbarkeit | stumpf | unkaschiert | 0,03 | 0,10 | 0,03 | 0,45 - 16,10 | 0,03 | 30,00 - 70,00 | ± 0,6 % oder ± 3 mm (Der größere numerische Wert ist maßgebend.) | ± 2 mm | ± 10 mm/m | ± 5 mm/m | https://cdn.ais-online.de/m2/17/61417/images/39/47742239px1680x1680.jpg
DEO32-100 SK 1000x500x 90mm | 4003974354298 | 499556 | DEO | Platte | grau | glatt | Expandiertes Polystyrol (EPS) | 500,00 - 1.000,00 | 1.000,00 | 15,00 - 500,00 | E | dm - mittlere Druckbelastbarkeit | stumpf | unkaschiert | 0,03 | 0,10 | 0,03 | 0,45 - 16,10 | 0,03 | 30,00 - 70,00 | ± 0,6 % oder ± 3 mm (Der größere numerische Wert ist maßgebend.) | ± 2 mm | ± 10 mm/m | ± 5 mm/m | https://cdn.ais-online.de/m2/17/61417/images/39/47742239px1680x1680.jpg
powered by Heinze