## HIRSCH Porozell
HIRSCH Porozell
Name | GTIN | HAN | Anwendungsgebiet Wärmedämmstoff | Ausführung | Farbton | Oberfläche | Werkstoff | Breite (mm) | Länge (mm) | Stärke (mm) | Brandverhalten | Druckbelastbarkeitsstufe | Kantenausführung | Kaschierung | Bemessungswert Wärmeleitfähigkeit (W/(m*K)) | Druckfestigkeit (N/mm²) | Nennwert der Wärmeleitfähigkeit (W/(m*K)) | Wärmedurchlasswiderstand (m²*K/W) | Wärmeleitfähigkeit (W/(m*K)) | Wasserdampfdiffusionswiderstandszahl | Breiten- und Längentoleranz | Dickentoleranz | Plattenebenheit | Rechtwinkligkeit | Bilder
HIRSCH Porozell Boden-Dämmplatte - EPS 035 DEO dm |  |  | DEO | Platte | weiß | glatt | Expandiertes Polystyrol (EPS) | 500,00 - 1.000,00 | 1.000,00 | 10,00 - 500,00 | E | dm - mittlere Druckbelastbarkeit | stumpf | unkaschiert | 0,04 | 0,10 | 0,03 | 0,25 - 14,70 | 0,04 | 30,00 - 70,00 | ± 0,6 % oder ± 3 mm (Der größere numerische Wert ist maßgebend.) | ± 2 mm | ± 10 mm/m | ± 5 mm/m | https://cdn.ais-online.de/m2/17/61417/images/31/47742231px1680x1680.jpg
DEO35-100 SK 1000x1000x100mm | 4003974381362 | 501950 | DEO | Platte | weiß | glatt | Expandiertes Polystyrol (EPS) | 500,00 - 1.000,00 | 1.000,00 | 10,00 - 500,00 | E | dm - mittlere Druckbelastbarkeit | stumpf | unkaschiert | 0,04 | 0,10 | 0,03 | 0,25 - 14,70 | 0,04 | 30,00 - 70,00 | ± 0,6 % oder ± 3 mm (Der größere numerische Wert ist maßgebend.) | ± 2 mm | ± 10 mm/m | ± 5 mm/m | https://cdn.ais-online.de/m2/17/61417/images/31/47742231px1680x1680.jpg
DEO35-100 SK 1000x1000x120mm | 4003974381379 | 501951 | DEO | Platte | weiß | glatt | Expandiertes Polystyrol (EPS) | 500,00 - 1.000,00 | 1.000,00 | 10,00 - 500,00 | E | dm - mittlere Druckbelastbarkeit | stumpf | unkaschiert | 0,04 | 0,10 | 0,03 | 0,25 - 14,70 | 0,04 | 30,00 - 70,00 | ± 0,6 % oder ± 3 mm (Der größere numerische Wert ist maßgebend.) | ± 2 mm | ± 10 mm/m | ± 5 mm/m | https://cdn.ais-online.de/m2/17/61417/images/31/47742231px1680x1680.jpg
DEO35-100 SK 1000x1000x130mm | 4003974406447 | 504484 | DEO | Platte | weiß | glatt | Expandiertes Polystyrol (EPS) | 500,00 - 1.000,00 | 1.000,00 | 10,00 - 500,00 | E | dm - mittlere Druckbelastbarkeit | stumpf | unkaschiert | 0,04 | 0,10 | 0,03 | 0,25 - 14,70 | 0,04 | 30,00 - 70,00 | ± 0,6 % oder ± 3 mm (Der größere numerische Wert ist maßgebend.) | ± 2 mm | ± 10 mm/m | ± 5 mm/m | https://cdn.ais-online.de/m2/17/61417/images/31/47742231px1680x1680.jpg
DEO35-100 SK 1000x1000x140mm | 4003974381386 | 501952 | DEO | Platte | weiß | glatt | Expandiertes Polystyrol (EPS) | 500,00 - 1.000,00 | 1.000,00 | 10,00 - 500,00 | E | dm - mittlere Druckbelastbarkeit | stumpf | unkaschiert | 0,04 | 0,10 | 0,03 | 0,25 - 14,70 | 0,04 | 30,00 - 70,00 | ± 0,6 % oder ± 3 mm (Der größere numerische Wert ist maßgebend.) | ± 2 mm | ± 10 mm/m | ± 5 mm/m | https://cdn.ais-online.de/m2/17/61417/images/31/47742231px1680x1680.jpg
DEO35-100 SK 1000x1000x 15mm | 4003974381317 | 501945 | DEO | Platte | weiß | glatt | Expandiertes Polystyrol (EPS) | 500,00 - 1.000,00 | 1.000,00 | 10,00 - 500,00 | E | dm - mittlere Druckbelastbarkeit | stumpf | unkaschiert | 0,04 | 0,10 | 0,03 | 0,25 - 14,70 | 0,04 | 30,00 - 70,00 | ± 0,6 % oder ± 3 mm (Der größere numerische Wert ist maßgebend.) | ± 2 mm | ± 10 mm/m | ± 5 mm/m | https://cdn.ais-online.de/m2/17/61417/images/31/47742231px1680x1680.jpg
DEO35-100 SK 1000x1000x160mm | 4003974381393 | 501953 | DEO | Platte | weiß | glatt | Expandiertes Polystyrol (EPS) | 500,00 - 1.000,00 | 1.000,00 | 10,00 - 500,00 | E | dm - mittlere Druckbelastbarkeit | stumpf | unkaschiert | 0,04 | 0,10 | 0,03 | 0,25 - 14,70 | 0,04 | 30,00 - 70,00 | ± 0,6 % oder ± 3 mm (Der größere numerische Wert ist maßgebend.) | ± 2 mm | ± 10 mm/m | ± 5 mm/m | https://cdn.ais-online.de/m2/17/61417/images/31/47742231px1680x1680.jpg
DEO35-100 SK 1000x1000x180mm | 4003974381409 | 501954 | DEO | Platte | weiß | glatt | Expandiertes Polystyrol (EPS) | 500,00 - 1.000,00 | 1.000,00 | 10,00 - 500,00 | E | dm - mittlere Druckbelastbarkeit | stumpf | unkaschiert | 0,04 | 0,10 | 0,03 | 0,25 - 14,70 | 0,04 | 30,00 - 70,00 | ± 0,6 % oder ± 3 mm (Der größere numerische Wert ist maßgebend.) | ± 2 mm | ± 10 mm/m | ± 5 mm/m | https://cdn.ais-online.de/m2/17/61417/images/31/47742231px1680x1680.jpg
DEO35-100 SK 1000x1000x 20mm | 4003974110719 | 132735 | DEO | Platte | weiß | glatt | Expandiertes Polystyrol (EPS) | 500,00 - 1.000,00 | 1.000,00 | 10,00 - 500,00 | E | dm - mittlere Druckbelastbarkeit | stumpf | unkaschiert | 0,04 | 0,10 | 0,03 | 0,25 - 14,70 | 0,04 | 30,00 - 70,00 | ± 0,6 % oder ± 3 mm (Der größere numerische Wert ist maßgebend.) | ± 2 mm | ± 10 mm/m | ± 5 mm/m | https://cdn.ais-online.de/m2/17/61417/images/31/47742231px1680x1680.jpg
DEO35-100 SK 1000x1000x 25mm | 4003974329036 | 496796 | DEO | Platte | weiß | glatt | Expandiertes Polystyrol (EPS) | 500,00 - 1.000,00 | 1.000,00 | 10,00 - 500,00 | E | dm - mittlere Druckbelastbarkeit | stumpf | unkaschiert | 0,04 | 0,10 | 0,03 | 0,25 - 14,70 | 0,04 | 30,00 - 70,00 | ± 0,6 % oder ± 3 mm (Der größere numerische Wert ist maßgebend.) | ± 2 mm | ± 10 mm/m | ± 5 mm/m | https://cdn.ais-online.de/m2/17/61417/images/31/47742231px1680x1680.jpg
DEO35-100 SK 1000x1000x 30mm | 4003974110726 | 132736 | DEO | Platte | weiß | glatt | Expandiertes Polystyrol (EPS) | 500,00 - 1.000,00 | 1.000,00 | 10,00 - 500,00 | E | dm - mittlere Druckbelastbarkeit | stumpf | unkaschiert | 0,04 | 0,10 | 0,03 | 0,25 - 14,70 | 0,04 | 30,00 - 70,00 | ± 0,6 % oder ± 3 mm (Der größere numerische Wert ist maßgebend.) | ± 2 mm | ± 10 mm/m | ± 5 mm/m | https://cdn.ais-online.de/m2/17/61417/images/31/47742231px1680x1680.jpg
DEO35-100 SK 1000x1000x 35mm | 4003974381324 | 501946 | DEO | Platte | weiß | glatt | Expandiertes Polystyrol (EPS) | 500,00 - 1.000,00 | 1.000,00 | 10,00 - 500,00 | E | dm - mittlere Druckbelastbarkeit | stumpf | unkaschiert | 0,04 | 0,10 | 0,03 | 0,25 - 14,70 | 0,04 | 30,00 - 70,00 | ± 0,6 % oder ± 3 mm (Der größere numerische Wert ist maßgebend.) | ± 2 mm | ± 10 mm/m | ± 5 mm/m | https://cdn.ais-online.de/m2/17/61417/images/31/47742231px1680x1680.jpg
DEO35-100 SK 1000x1000x 40mm | 4003974110733 | 132737 | DEO | Platte | weiß | glatt | Expandiertes Polystyrol (EPS) | 500,00 - 1.000,00 | 1.000,00 | 10,00 - 500,00 | E | dm - mittlere Druckbelastbarkeit | stumpf | unkaschiert | 0,04 | 0,10 | 0,03 | 0,25 - 14,70 | 0,04 | 30,00 - 70,00 | ± 0,6 % oder ± 3 mm (Der größere numerische Wert ist maßgebend.) | ± 2 mm | ± 10 mm/m | ± 5 mm/m | https://cdn.ais-online.de/m2/17/61417/images/31/47742231px1680x1680.jpg
DEO35-100 SK 1000x1000x 50mm | 4003974327612 | 496478 | DEO | Platte | weiß | glatt | Expandiertes Polystyrol (EPS) | 500,00 - 1.000,00 | 1.000,00 | 10,00 - 500,00 | E | dm - mittlere Druckbelastbarkeit | stumpf | unkaschiert | 0,04 | 0,10 | 0,03 | 0,25 - 14,70 | 0,04 | 30,00 - 70,00 | ± 0,6 % oder ± 3 mm (Der größere numerische Wert ist maßgebend.) | ± 2 mm | ± 10 mm/m | ± 5 mm/m | https://cdn.ais-online.de/m2/17/61417/images/31/47742231px1680x1680.jpg
DEO35-100 SK 1000x1000x 60mm | 4003974327629 | 496479 | DEO | Platte | weiß | glatt | Expandiertes Polystyrol (EPS) | 500,00 - 1.000,00 | 1.000,00 | 10,00 - 500,00 | E | dm - mittlere Druckbelastbarkeit | stumpf | unkaschiert | 0,04 | 0,10 | 0,03 | 0,25 - 14,70 | 0,04 | 30,00 - 70,00 | ± 0,6 % oder ± 3 mm (Der größere numerische Wert ist maßgebend.) | ± 2 mm | ± 10 mm/m | ± 5 mm/m | https://cdn.ais-online.de/m2/17/61417/images/31/47742231px1680x1680.jpg
DEO35-100 SK 1000x1000x 70mm | 4003974381331 | 501947 | DEO | Platte | weiß | glatt | Expandiertes Polystyrol (EPS) | 500,00 - 1.000,00 | 1.000,00 | 10,00 - 500,00 | E | dm - mittlere Druckbelastbarkeit | stumpf | unkaschiert | 0,04 | 0,10 | 0,03 | 0,25 - 14,70 | 0,04 | 30,00 - 70,00 | ± 0,6 % oder ± 3 mm (Der größere numerische Wert ist maßgebend.) | ± 2 mm | ± 10 mm/m | ± 5 mm/m | https://cdn.ais-online.de/m2/17/61417/images/31/47742231px1680x1680.jpg
DEO35-100 SK 1000x1000x 80mm | 4003974381348 | 501948 | DEO | Platte | weiß | glatt | Expandiertes Polystyrol (EPS) | 500,00 - 1.000,00 | 1.000,00 | 10,00 - 500,00 | E | dm - mittlere Druckbelastbarkeit | stumpf | unkaschiert | 0,04 | 0,10 | 0,03 | 0,25 - 14,70 | 0,04 | 30,00 - 70,00 | ± 0,6 % oder ± 3 mm (Der größere numerische Wert ist maßgebend.) | ± 2 mm | ± 10 mm/m | ± 5 mm/m | https://cdn.ais-online.de/m2/17/61417/images/31/47742231px1680x1680.jpg
DEO35-100 SK 1000x1000x 90mm | 4003974381355 | 501949 | DEO | Platte | weiß | glatt | Expandiertes Polystyrol (EPS) | 500,00 - 1.000,00 | 1.000,00 | 10,00 - 500,00 | E | dm - mittlere Druckbelastbarkeit | stumpf | unkaschiert | 0,04 | 0,10 | 0,03 | 0,25 - 14,70 | 0,04 | 30,00 - 70,00 | ± 0,6 % oder ± 3 mm (Der größere numerische Wert ist maßgebend.) | ± 2 mm | ± 10 mm/m | ± 5 mm/m | https://cdn.ais-online.de/m2/17/61417/images/31/47742231px1680x1680.jpg
DEO35-100 SK 1000x500x100mm | 4003974275241 | 76066 | DEO | Platte | weiß | glatt | Expandiertes Polystyrol (EPS) | 500,00 - 1.000,00 | 1.000,00 | 10,00 - 500,00 | E | dm - mittlere Druckbelastbarkeit | stumpf | unkaschiert | 0,04 | 0,10 | 0,03 | 0,25 - 14,70 | 0,04 | 30,00 - 70,00 | ± 0,6 % oder ± 3 mm (Der größere numerische Wert ist maßgebend.) | ± 2 mm | ± 10 mm/m | ± 5 mm/m | https://cdn.ais-online.de/m2/17/61417/images/31/47742231px1680x1680.jpg
DEO35-100 SK 1000x500x 10mm | 4003974275173 | 76058 | DEO | Platte | weiß | glatt | Expandiertes Polystyrol (EPS) | 500,00 - 1.000,00 | 1.000,00 | 10,00 - 500,00 | E | dm - mittlere Druckbelastbarkeit | stumpf | unkaschiert | 0,04 | 0,10 | 0,03 | 0,25 - 14,70 | 0,04 | 30,00 - 70,00 | ± 0,6 % oder ± 3 mm (Der größere numerische Wert ist maßgebend.) | ± 2 mm | ± 10 mm/m | ± 5 mm/m | https://cdn.ais-online.de/m2/17/61417/images/31/47742231px1680x1680.jpg
DEO35-100 SK 1000x500x110mm | 4003974330537 | 497031 | DEO | Platte | weiß | glatt | Expandiertes Polystyrol (EPS) | 500,00 - 1.000,00 | 1.000,00 | 10,00 - 500,00 | E | dm - mittlere Druckbelastbarkeit | stumpf | unkaschiert | 0,04 | 0,10 | 0,03 | 0,25 - 14,70 | 0,04 | 30,00 - 70,00 | ± 0,6 % oder ± 3 mm (Der größere numerische Wert ist maßgebend.) | ± 2 mm | ± 10 mm/m | ± 5 mm/m | https://cdn.ais-online.de/m2/17/61417/images/31/47742231px1680x1680.jpg
DEO35-100 SK 1000x500x120mm | 4003974275258 | 76067 | DEO | Platte | weiß | glatt | Expandiertes Polystyrol (EPS) | 500,00 - 1.000,00 | 1.000,00 | 10,00 - 500,00 | E | dm - mittlere Druckbelastbarkeit | stumpf | unkaschiert | 0,04 | 0,10 | 0,03 | 0,25 - 14,70 | 0,04 | 30,00 - 70,00 | ± 0,6 % oder ± 3 mm (Der größere numerische Wert ist maßgebend.) | ± 2 mm | ± 10 mm/m | ± 5 mm/m | https://cdn.ais-online.de/m2/17/61417/images/31/47742231px1680x1680.jpg
DEO35-100 SK 1000x500x130mm | 4003974381423 | 501956 | DEO | Platte | weiß | glatt | Expandiertes Polystyrol (EPS) | 500,00 - 1.000,00 | 1.000,00 | 10,00 - 500,00 | E | dm - mittlere Druckbelastbarkeit | stumpf | unkaschiert | 0,04 | 0,10 | 0,03 | 0,25 - 14,70 | 0,04 | 30,00 - 70,00 | ± 0,6 % oder ± 3 mm (Der größere numerische Wert ist maßgebend.) | ± 2 mm | ± 10 mm/m | ± 5 mm/m | https://cdn.ais-online.de/m2/17/61417/images/31/47742231px1680x1680.jpg
DEO35-100 SK 1000x500x140mm | 4003974275265 | 76068 | DEO | Platte | weiß | glatt | Expandiertes Polystyrol (EPS) | 500,00 - 1.000,00 | 1.000,00 | 10,00 - 500,00 | E | dm - mittlere Druckbelastbarkeit | stumpf | unkaschiert | 0,04 | 0,10 | 0,03 | 0,25 - 14,70 | 0,04 | 30,00 - 70,00 | ± 0,6 % oder ± 3 mm (Der größere numerische Wert ist maßgebend.) | ± 2 mm | ± 10 mm/m | ± 5 mm/m | https://cdn.ais-online.de/m2/17/61417/images/31/47742231px1680x1680.jpg
DEO35-100 SK 1000x500x150mm | 4003974381430 | 501957 | DEO | Platte | weiß | glatt | Expandiertes Polystyrol (EPS) | 500,00 - 1.000,00 | 1.000,00 | 10,00 - 500,00 | E | dm - mittlere Druckbelastbarkeit | stumpf | unkaschiert | 0,04 | 0,10 | 0,03 | 0,25 - 14,70 | 0,04 | 30,00 - 70,00 | ± 0,6 % oder ± 3 mm (Der größere numerische Wert ist maßgebend.) | ± 2 mm | ± 10 mm/m | ± 5 mm/m | https://cdn.ais-online.de/m2/17/61417/images/31/47742231px1680x1680.jpg
DEO35-100 SK 1000x500x 15mm | 4003974109423 | 102941 | DEO | Platte | weiß | glatt | Expandiertes Polystyrol (EPS) | 500,00 - 1.000,00 | 1.000,00 | 10,00 - 500,00 | E | dm - mittlere Druckbelastbarkeit | stumpf | unkaschiert | 0,04 | 0,10 | 0,03 | 0,25 - 14,70 | 0,04 | 30,00 - 70,00 | ± 0,6 % oder ± 3 mm (Der größere numerische Wert ist maßgebend.) | ± 2 mm | ± 10 mm/m | ± 5 mm/m | https://cdn.ais-online.de/m2/17/61417/images/31/47742231px1680x1680.jpg
DEO35-100 SK 1000x500x160mm | 4003974275272 | 76069 | DEO | Platte | weiß | glatt | Expandiertes Polystyrol (EPS) | 500,00 - 1.000,00 | 1.000,00 | 10,00 - 500,00 | E | dm - mittlere Druckbelastbarkeit | stumpf | unkaschiert | 0,04 | 0,10 | 0,03 | 0,25 - 14,70 | 0,04 | 30,00 - 70,00 | ± 0,6 % oder ± 3 mm (Der größere numerische Wert ist maßgebend.) | ± 2 mm | ± 10 mm/m | ± 5 mm/m | https://cdn.ais-online.de/m2/17/61417/images/31/47742231px1680x1680.jpg
DEO35-100 SK 1000x500x170mm | 4003974367250 | 500463 | DEO | Platte | weiß | glatt | Expandiertes Polystyrol (EPS) | 500,00 - 1.000,00 | 1.000,00 | 10,00 - 500,00 | E | dm - mittlere Druckbelastbarkeit | stumpf | unkaschiert | 0,04 | 0,10 | 0,03 | 0,25 - 14,70 | 0,04 | 30,00 - 70,00 | ± 0,6 % oder ± 3 mm (Der größere numerische Wert ist maßgebend.) | ± 2 mm | ± 10 mm/m | ± 5 mm/m | https://cdn.ais-online.de/m2/17/61417/images/31/47742231px1680x1680.jpg
DEO35-100 SK 1000x500x170mm 2ST | 4003974381447 | 501958 | DEO | Platte | weiß | glatt | Expandiertes Polystyrol (EPS) | 500,00 - 1.000,00 | 1.000,00 | 10,00 - 500,00 | E | dm - mittlere Druckbelastbarkeit | stumpf | unkaschiert | 0,04 | 0,10 | 0,03 | 0,25 - 14,70 | 0,04 | 30,00 - 70,00 | ± 0,6 % oder ± 3 mm (Der größere numerische Wert ist maßgebend.) | ± 2 mm | ± 10 mm/m | ± 5 mm/m | https://cdn.ais-online.de/m2/17/61417/images/31/47742231px1680x1680.jpg
DEO35-100 SK 1000x500x180mm | 4003974275289 | 76070 | DEO | Platte | weiß | glatt | Expandiertes Polystyrol (EPS) | 500,00 - 1.000,00 | 1.000,00 | 10,00 - 500,00 | E | dm - mittlere Druckbelastbarkeit | stumpf | unkaschiert | 0,04 | 0,10 | 0,03 | 0,25 - 14,70 | 0,04 | 30,00 - 70,00 | ± 0,6 % oder ± 3 mm (Der größere numerische Wert ist maßgebend.) | ± 2 mm | ± 10 mm/m | ± 5 mm/m | https://cdn.ais-online.de/m2/17/61417/images/31/47742231px1680x1680.jpg
DEO35-100 SK 1000x500x200mm | 4003974275296 | 76071 | DEO | Platte | weiß | glatt | Expandiertes Polystyrol (EPS) | 500,00 - 1.000,00 | 1.000,00 | 10,00 - 500,00 | E | dm - mittlere Druckbelastbarkeit | stumpf | unkaschiert | 0,04 | 0,10 | 0,03 | 0,25 - 14,70 | 0,04 | 30,00 - 70,00 | ± 0,6 % oder ± 3 mm (Der größere numerische Wert ist maßgebend.) | ± 2 mm | ± 10 mm/m | ± 5 mm/m | https://cdn.ais-online.de/m2/17/61417/images/31/47742231px1680x1680.jpg
DEO35-100 SK 1000x500x 20mm | 4003974275180 | 76059 | DEO | Platte | weiß | glatt | Expandiertes Polystyrol (EPS) | 500,00 - 1.000,00 | 1.000,00 | 10,00 - 500,00 | E | dm - mittlere Druckbelastbarkeit | stumpf | unkaschiert | 0,04 | 0,10 | 0,03 | 0,25 - 14,70 | 0,04 | 30,00 - 70,00 | ± 0,6 % oder ± 3 mm (Der größere numerische Wert ist maßgebend.) | ± 2 mm | ± 10 mm/m | ± 5 mm/m | https://cdn.ais-online.de/m2/17/61417/images/31/47742231px1680x1680.jpg
DEO35-100 SK 1000x500x220mm | 4003974339431 | 498135 | DEO | Platte | weiß | glatt | Expandiertes Polystyrol (EPS) | 500,00 - 1.000,00 | 1.000,00 | 10,00 - 500,00 | E | dm - mittlere Druckbelastbarkeit | stumpf | unkaschiert | 0,04 | 0,10 | 0,03 | 0,25 - 14,70 | 0,04 | 30,00 - 70,00 | ± 0,6 % oder ± 3 mm (Der größere numerische Wert ist maßgebend.) | ± 2 mm | ± 10 mm/m | ± 5 mm/m | https://cdn.ais-online.de/m2/17/61417/images/31/47742231px1680x1680.jpg
DEO35-100 SK 1000x500x230mm | 4003974381454 | 501959 | DEO | Platte | weiß | glatt | Expandiertes Polystyrol (EPS) | 500,00 - 1.000,00 | 1.000,00 | 10,00 - 500,00 | E | dm - mittlere Druckbelastbarkeit | stumpf | unkaschiert | 0,04 | 0,10 | 0,03 | 0,25 - 14,70 | 0,04 | 30,00 - 70,00 | ± 0,6 % oder ± 3 mm (Der größere numerische Wert ist maßgebend.) | ± 2 mm | ± 10 mm/m | ± 5 mm/m | https://cdn.ais-online.de/m2/17/61417/images/31/47742231px1680x1680.jpg
DEO35-100 SK 1000x500x240mm | 4003974355424 | 499594 | DEO | Platte | weiß | glatt | Expandiertes Polystyrol (EPS) | 500,00 - 1.000,00 | 1.000,00 | 10,00 - 500,00 | E | dm - mittlere Druckbelastbarkeit | stumpf | unkaschiert | 0,04 | 0,10 | 0,03 | 0,25 - 14,70 | 0,04 | 30,00 - 70,00 | ± 0,6 % oder ± 3 mm (Der größere numerische Wert ist maßgebend.) | ± 2 mm | ± 10 mm/m | ± 5 mm/m | https://cdn.ais-online.de/m2/17/61417/images/31/47742231px1680x1680.jpg
DEO35-100 SK 1000x500x 25mm | 4003974096907 | 76060 | DEO | Platte | weiß | glatt | Expandiertes Polystyrol (EPS) | 500,00 - 1.000,00 | 1.000,00 | 10,00 - 500,00 | E | dm - mittlere Druckbelastbarkeit | stumpf | unkaschiert | 0,04 | 0,10 | 0,03 | 0,25 - 14,70 | 0,04 | 30,00 - 70,00 | ± 0,6 % oder ± 3 mm (Der größere numerische Wert ist maßgebend.) | ± 2 mm | ± 10 mm/m | ± 5 mm/m | https://cdn.ais-online.de/m2/17/61417/images/31/47742231px1680x1680.jpg
DEO35-100 SK 1000x500x260mm | 4003974381461 | 501960 | DEO | Platte | weiß | glatt | Expandiertes Polystyrol (EPS) | 500,00 - 1.000,00 | 1.000,00 | 10,00 - 500,00 | E | dm - mittlere Druckbelastbarkeit | stumpf | unkaschiert | 0,04 | 0,10 | 0,03 | 0,25 - 14,70 | 0,04 | 30,00 - 70,00 | ± 0,6 % oder ± 3 mm (Der größere numerische Wert ist maßgebend.) | ± 2 mm | ± 10 mm/m | ± 5 mm/m | https://cdn.ais-online.de/m2/17/61417/images/31/47742231px1680x1680.jpg
DEO35-100 SK 1000x500x300mm | 4003974381478 | 501961 | DEO | Platte | weiß | glatt | Expandiertes Polystyrol (EPS) | 500,00 - 1.000,00 | 1.000,00 | 10,00 - 500,00 | E | dm - mittlere Druckbelastbarkeit | stumpf | unkaschiert | 0,04 | 0,10 | 0,03 | 0,25 - 14,70 | 0,04 | 30,00 - 70,00 | ± 0,6 % oder ± 3 mm (Der größere numerische Wert ist maßgebend.) | ± 2 mm | ± 10 mm/m | ± 5 mm/m | https://cdn.ais-online.de/m2/17/61417/images/31/47742231px1680x1680.jpg
DEO35-100 SK 1000x500x 30mm | 4003974275197 | 76061 | DEO | Platte | weiß | glatt | Expandiertes Polystyrol (EPS) | 500,00 - 1.000,00 | 1.000,00 | 10,00 - 500,00 | E | dm - mittlere Druckbelastbarkeit | stumpf | unkaschiert | 0,04 | 0,10 | 0,03 | 0,25 - 14,70 | 0,04 | 30,00 - 70,00 | ± 0,6 % oder ± 3 mm (Der größere numerische Wert ist maßgebend.) | ± 2 mm | ± 10 mm/m | ± 5 mm/m | https://cdn.ais-online.de/m2/17/61417/images/31/47742231px1680x1680.jpg
DEO35-100 SK 1000x500x 35mm | 4003974109430 | 102943 | DEO | Platte | weiß | glatt | Expandiertes Polystyrol (EPS) | 500,00 - 1.000,00 | 1.000,00 | 10,00 - 500,00 | E | dm - mittlere Druckbelastbarkeit | stumpf | unkaschiert | 0,04 | 0,10 | 0,03 | 0,25 - 14,70 | 0,04 | 30,00 - 70,00 | ± 0,6 % oder ± 3 mm (Der größere numerische Wert ist maßgebend.) | ± 2 mm | ± 10 mm/m | ± 5 mm/m | https://cdn.ais-online.de/m2/17/61417/images/31/47742231px1680x1680.jpg
DEO35-100 SK 1000x500x 40mm | 4003974275203 | 76062 | DEO | Platte | weiß | glatt | Expandiertes Polystyrol (EPS) | 500,00 - 1.000,00 | 1.000,00 | 10,00 - 500,00 | E | dm - mittlere Druckbelastbarkeit | stumpf | unkaschiert | 0,04 | 0,10 | 0,03 | 0,25 - 14,70 | 0,04 | 30,00 - 70,00 | ± 0,6 % oder ± 3 mm (Der größere numerische Wert ist maßgebend.) | ± 2 mm | ± 10 mm/m | ± 5 mm/m | https://cdn.ais-online.de/m2/17/61417/images/31/47742231px1680x1680.jpg
DEO35-100 SK 1000x500x 45mm | 4003974108587 | 91204 | DEO | Platte | weiß | glatt | Expandiertes Polystyrol (EPS) | 500,00 - 1.000,00 | 1.000,00 | 10,00 - 500,00 | E | dm - mittlere Druckbelastbarkeit | stumpf | unkaschiert | 0,04 | 0,10 | 0,03 | 0,25 - 14,70 | 0,04 | 30,00 - 70,00 | ± 0,6 % oder ± 3 mm (Der größere numerische Wert ist maßgebend.) | ± 2 mm | ± 10 mm/m | ± 5 mm/m | https://cdn.ais-online.de/m2/17/61417/images/31/47742231px1680x1680.jpg
DEO35-100 SK 1000x500x500mm | 4003974381485 | 501962 | DEO | Platte | weiß | glatt | Expandiertes Polystyrol (EPS) | 500,00 - 1.000,00 | 1.000,00 | 10,00 - 500,00 | E | dm - mittlere Druckbelastbarkeit | stumpf | unkaschiert | 0,04 | 0,10 | 0,03 | 0,25 - 14,70 | 0,04 | 30,00 - 70,00 | ± 0,6 % oder ± 3 mm (Der größere numerische Wert ist maßgebend.) | ± 2 mm | ± 10 mm/m | ± 5 mm/m | https://cdn.ais-online.de/m2/17/61417/images/31/47742231px1680x1680.jpg
DEO35-100 SK 1000x500x 50mm | 4003974275210 | 76063 | DEO | Platte | weiß | glatt | Expandiertes Polystyrol (EPS) | 500,00 - 1.000,00 | 1.000,00 | 10,00 - 500,00 | E | dm - mittlere Druckbelastbarkeit | stumpf | unkaschiert | 0,04 | 0,10 | 0,03 | 0,25 - 14,70 | 0,04 | 30,00 - 70,00 | ± 0,6 % oder ± 3 mm (Der größere numerische Wert ist maßgebend.) | ± 2 mm | ± 10 mm/m | ± 5 mm/m | https://cdn.ais-online.de/m2/17/61417/images/31/47742231px1680x1680.jpg
DEO35-100 SK 1000x500x 55mm | 4003974339417 | 496847 | DEO | Platte | weiß | glatt | Expandiertes Polystyrol (EPS) | 500,00 - 1.000,00 | 1.000,00 | 10,00 - 500,00 | E | dm - mittlere Druckbelastbarkeit | stumpf | unkaschiert | 0,04 | 0,10 | 0,03 | 0,25 - 14,70 | 0,04 | 30,00 - 70,00 | ± 0,6 % oder ± 3 mm (Der größere numerische Wert ist maßgebend.) | ± 2 mm | ± 10 mm/m | ± 5 mm/m | https://cdn.ais-online.de/m2/17/61417/images/31/47742231px1680x1680.jpg
DEO35-100 SK 1000x500x 60mm | 4003974275227 | 76064 | DEO | Platte | weiß | glatt | Expandiertes Polystyrol (EPS) | 500,00 - 1.000,00 | 1.000,00 | 10,00 - 500,00 | E | dm - mittlere Druckbelastbarkeit | stumpf | unkaschiert | 0,04 | 0,10 | 0,03 | 0,25 - 14,70 | 0,04 | 30,00 - 70,00 | ± 0,6 % oder ± 3 mm (Der größere numerische Wert ist maßgebend.) | ± 2 mm | ± 10 mm/m | ± 5 mm/m | https://cdn.ais-online.de/m2/17/61417/images/31/47742231px1680x1680.jpg
DEO35-100 SK 1000x500x 65mm | 4003974343216 | 497797 | DEO | Platte | weiß | glatt | Expandiertes Polystyrol (EPS) | 500,00 - 1.000,00 | 1.000,00 | 10,00 - 500,00 | E | dm - mittlere Druckbelastbarkeit | stumpf | unkaschiert | 0,04 | 0,10 | 0,03 | 0,25 - 14,70 | 0,04 | 30,00 - 70,00 | ± 0,6 % oder ± 3 mm (Der größere numerische Wert ist maßgebend.) | ± 2 mm | ± 10 mm/m | ± 5 mm/m | https://cdn.ais-online.de/m2/17/61417/images/31/47742231px1680x1680.jpg
DEO35-100 SK 1000x500x 70mm | 4003974275623 | 81587 | DEO | Platte | weiß | glatt | Expandiertes Polystyrol (EPS) | 500,00 - 1.000,00 | 1.000,00 | 10,00 - 500,00 | E | dm - mittlere Druckbelastbarkeit | stumpf | unkaschiert | 0,04 | 0,10 | 0,03 | 0,25 - 14,70 | 0,04 | 30,00 - 70,00 | ± 0,6 % oder ± 3 mm (Der größere numerische Wert ist maßgebend.) | ± 2 mm | ± 10 mm/m | ± 5 mm/m | https://cdn.ais-online.de/m2/17/61417/images/31/47742231px1680x1680.jpg
DEO35-100 SK 1000x500x 75mm | 4003974352447 | 499318 | DEO | Platte | weiß | glatt | Expandiertes Polystyrol (EPS) | 500,00 - 1.000,00 | 1.000,00 | 10,00 - 500,00 | E | dm - mittlere Druckbelastbarkeit | stumpf | unkaschiert | 0,04 | 0,10 | 0,03 | 0,25 - 14,70 | 0,04 | 30,00 - 70,00 | ± 0,6 % oder ± 3 mm (Der größere numerische Wert ist maßgebend.) | ± 2 mm | ± 10 mm/m | ± 5 mm/m | https://cdn.ais-online.de/m2/17/61417/images/31/47742231px1680x1680.jpg
DEO35-100 SK 1000x500x 80mm | 4003974275234 | 76065 | DEO | Platte | weiß | glatt | Expandiertes Polystyrol (EPS) | 500,00 - 1.000,00 | 1.000,00 | 10,00 - 500,00 | E | dm - mittlere Druckbelastbarkeit | stumpf | unkaschiert | 0,04 | 0,10 | 0,03 | 0,25 - 14,70 | 0,04 | 30,00 - 70,00 | ± 0,6 % oder ± 3 mm (Der größere numerische Wert ist maßgebend.) | ± 2 mm | ± 10 mm/m | ± 5 mm/m | https://cdn.ais-online.de/m2/17/61417/images/31/47742231px1680x1680.jpg
DEO35-100 SK 1000x500x 85mm | 4003974411946 | 505055 | DEO | Platte | weiß | glatt | Expandiertes Polystyrol (EPS) | 500,00 - 1.000,00 | 1.000,00 | 10,00 - 500,00 | E | dm - mittlere Druckbelastbarkeit | stumpf | unkaschiert | 0,04 | 0,10 | 0,03 | 0,25 - 14,70 | 0,04 | 30,00 - 70,00 | ± 0,6 % oder ± 3 mm (Der größere numerische Wert ist maßgebend.) | ± 2 mm | ± 10 mm/m | ± 5 mm/m | https://cdn.ais-online.de/m2/17/61417/images/31/47742231px1680x1680.jpg
DEO35-100 SK 1000x500x 90mm | 4003974109317 | 102522 | DEO | Platte | weiß | glatt | Expandiertes Polystyrol (EPS) | 500,00 - 1.000,00 | 1.000,00 | 10,00 - 500,00 | E | dm - mittlere Druckbelastbarkeit | stumpf | unkaschiert | 0,04 | 0,10 | 0,03 | 0,25 - 14,70 | 0,04 | 30,00 - 70,00 | ± 0,6 % oder ± 3 mm (Der größere numerische Wert ist maßgebend.) | ± 2 mm | ± 10 mm/m | ± 5 mm/m | https://cdn.ais-online.de/m2/17/61417/images/31/47742231px1680x1680.jpg
DEO35-100 SK 1000x500x 95mm | 4003974418723 | 505834 | DEO | Platte | weiß | glatt | Expandiertes Polystyrol (EPS) | 500,00 - 1.000,00 | 1.000,00 | 10,00 - 500,00 | E | dm - mittlere Druckbelastbarkeit | stumpf | unkaschiert | 0,04 | 0,10 | 0,03 | 0,25 - 14,70 | 0,04 | 30,00 - 70,00 | ± 0,6 % oder ± 3 mm (Der größere numerische Wert ist maßgebend.) | ± 2 mm | ± 10 mm/m | ± 5 mm/m | https://cdn.ais-online.de/m2/17/61417/images/31/47742231px1680x1680.jpg
powered by Heinze