## HIRSCH Porozell
HIRSCH Porozell
Name | GTIN | HAN | Anwendungsgebiet Wärmedämmstoff | Ausführung | Farbton | Oberfläche | Werkstoff | Breite (mm) | Länge (mm) | Stärke (mm) | Brandverhalten | Druckbelastbarkeitsstufe | Kantenausführung | Kaschierung | Bemessungswert Wärmeleitfähigkeit (W/(m*K)) | Druckfestigkeit (N/mm²) | Nennwert der Wärmeleitfähigkeit (W/(m*K)) | Wärmedurchlasswiderstand (m²*K/W) | Wärmeleitfähigkeit (W/(m*K)) | Wasserdampfdiffusionswiderstandszahl | Breiten- und Längentoleranz | Dickentoleranz | Plattenebenheit | Rechtwinkligkeit | Bilder
HIRSCH Porozell Boden-Dämmplatte - EPS 035 DEO ds |  |  | DEO | Platte | weiß | glatt | Expandiertes Polystyrol (EPS) | 500,00 - 1.000,00 | 1.000,00 | 15,00 - 500,00 | E | ds - sehr hohe Druckbelastbarkeit | Stufenfalz, stumpf | unkaschiert | 0,04 | 0,20 | 0,03 | 0,40 - 14,70 | 0,04 | 40,00 - 100,00 | ± 0,6 % oder ± 3 mm (Der größere numerische Wert ist maßgebend.) | ± 2 mm | ± 10 mm/m | ± 5 mm/m | https://cdn.ais-online.de/m2/17/61417/images/31/47742231px1680x1680.jpg
DEO35-200 SF 985x485x100mm | 4003974381898 | 502003 | DEO | Platte | weiß | glatt | Expandiertes Polystyrol (EPS) | 500,00 - 1.000,00 | 1.000,00 | 15,00 - 500,00 | E | ds - sehr hohe Druckbelastbarkeit | Stufenfalz, stumpf | unkaschiert | 0,04 | 0,20 | 0,03 | 0,40 - 14,70 | 0,04 | 40,00 - 100,00 | ± 0,6 % oder ± 3 mm (Der größere numerische Wert ist maßgebend.) | ± 2 mm | ± 10 mm/m | ± 5 mm/m | https://cdn.ais-online.de/m2/17/61417/images/31/47742231px1680x1680.jpg
DEO35-200 SF 985x485x140mm | 4003974381904 | 502004 | DEO | Platte | weiß | glatt | Expandiertes Polystyrol (EPS) | 500,00 - 1.000,00 | 1.000,00 | 15,00 - 500,00 | E | ds - sehr hohe Druckbelastbarkeit | Stufenfalz, stumpf | unkaschiert | 0,04 | 0,20 | 0,03 | 0,40 - 14,70 | 0,04 | 40,00 - 100,00 | ± 0,6 % oder ± 3 mm (Der größere numerische Wert ist maßgebend.) | ± 2 mm | ± 10 mm/m | ± 5 mm/m | https://cdn.ais-online.de/m2/17/61417/images/31/47742231px1680x1680.jpg
DEO35-200 SF 985x485x160mm | 4003974381911 | 502005 | DEO | Platte | weiß | glatt | Expandiertes Polystyrol (EPS) | 500,00 - 1.000,00 | 1.000,00 | 15,00 - 500,00 | E | ds - sehr hohe Druckbelastbarkeit | Stufenfalz, stumpf | unkaschiert | 0,04 | 0,20 | 0,03 | 0,40 - 14,70 | 0,04 | 40,00 - 100,00 | ± 0,6 % oder ± 3 mm (Der größere numerische Wert ist maßgebend.) | ± 2 mm | ± 10 mm/m | ± 5 mm/m | https://cdn.ais-online.de/m2/17/61417/images/31/47742231px1680x1680.jpg
DEO35-200 SF 985x485x180mm | 4003974381928 | 502006 | DEO | Platte | weiß | glatt | Expandiertes Polystyrol (EPS) | 500,00 - 1.000,00 | 1.000,00 | 15,00 - 500,00 | E | ds - sehr hohe Druckbelastbarkeit | Stufenfalz, stumpf | unkaschiert | 0,04 | 0,20 | 0,03 | 0,40 - 14,70 | 0,04 | 40,00 - 100,00 | ± 0,6 % oder ± 3 mm (Der größere numerische Wert ist maßgebend.) | ± 2 mm | ± 10 mm/m | ± 5 mm/m | https://cdn.ais-online.de/m2/17/61417/images/31/47742231px1680x1680.jpg
DEO35-200 SF 985x485x 50mm | 4003974381867 | 502000 | DEO | Platte | weiß | glatt | Expandiertes Polystyrol (EPS) | 500,00 - 1.000,00 | 1.000,00 | 15,00 - 500,00 | E | ds - sehr hohe Druckbelastbarkeit | Stufenfalz, stumpf | unkaschiert | 0,04 | 0,20 | 0,03 | 0,40 - 14,70 | 0,04 | 40,00 - 100,00 | ± 0,6 % oder ± 3 mm (Der größere numerische Wert ist maßgebend.) | ± 2 mm | ± 10 mm/m | ± 5 mm/m | https://cdn.ais-online.de/m2/17/61417/images/31/47742231px1680x1680.jpg
DEO35-200 SF 985x485x 60mm | 4003974381874 | 502001 | DEO | Platte | weiß | glatt | Expandiertes Polystyrol (EPS) | 500,00 - 1.000,00 | 1.000,00 | 15,00 - 500,00 | E | ds - sehr hohe Druckbelastbarkeit | Stufenfalz, stumpf | unkaschiert | 0,04 | 0,20 | 0,03 | 0,40 - 14,70 | 0,04 | 40,00 - 100,00 | ± 0,6 % oder ± 3 mm (Der größere numerische Wert ist maßgebend.) | ± 2 mm | ± 10 mm/m | ± 5 mm/m | https://cdn.ais-online.de/m2/17/61417/images/31/47742231px1680x1680.jpg
DEO35-200 SF 985x485x 80mm | 4003974381881 | 502002 | DEO | Platte | weiß | glatt | Expandiertes Polystyrol (EPS) | 500,00 - 1.000,00 | 1.000,00 | 15,00 - 500,00 | E | ds - sehr hohe Druckbelastbarkeit | Stufenfalz, stumpf | unkaschiert | 0,04 | 0,20 | 0,03 | 0,40 - 14,70 | 0,04 | 40,00 - 100,00 | ± 0,6 % oder ± 3 mm (Der größere numerische Wert ist maßgebend.) | ± 2 mm | ± 10 mm/m | ± 5 mm/m | https://cdn.ais-online.de/m2/17/61417/images/31/47742231px1680x1680.jpg
DEO35-200 SK 1000x1000x100mm 4ST | 4003974330360 | 496809 | DEO | Platte | weiß | glatt | Expandiertes Polystyrol (EPS) | 500,00 - 1.000,00 | 1.000,00 | 15,00 - 500,00 | E | ds - sehr hohe Druckbelastbarkeit | Stufenfalz, stumpf | unkaschiert | 0,04 | 0,20 | 0,03 | 0,40 - 14,70 | 0,04 | 40,00 - 100,00 | ± 0,6 % oder ± 3 mm (Der größere numerische Wert ist maßgebend.) | ± 2 mm | ± 10 mm/m | ± 5 mm/m | https://cdn.ais-online.de/m2/17/61417/images/31/47742231px1680x1680.jpg
DEO35-200 SK 1000x1000x100mm 5ST | 4003974382024 | 502016 | DEO | Platte | weiß | glatt | Expandiertes Polystyrol (EPS) | 500,00 - 1.000,00 | 1.000,00 | 15,00 - 500,00 | E | ds - sehr hohe Druckbelastbarkeit | Stufenfalz, stumpf | unkaschiert | 0,04 | 0,20 | 0,03 | 0,40 - 14,70 | 0,04 | 40,00 - 100,00 | ± 0,6 % oder ± 3 mm (Der größere numerische Wert ist maßgebend.) | ± 2 mm | ± 10 mm/m | ± 5 mm/m | https://cdn.ais-online.de/m2/17/61417/images/31/47742231px1680x1680.jpg
DEO35-200 SK 1000x1000x120mm | 4003974330377 | 496810 | DEO | Platte | weiß | glatt | Expandiertes Polystyrol (EPS) | 500,00 - 1.000,00 | 1.000,00 | 15,00 - 500,00 | E | ds - sehr hohe Druckbelastbarkeit | Stufenfalz, stumpf | unkaschiert | 0,04 | 0,20 | 0,03 | 0,40 - 14,70 | 0,04 | 40,00 - 100,00 | ± 0,6 % oder ± 3 mm (Der größere numerische Wert ist maßgebend.) | ± 2 mm | ± 10 mm/m | ± 5 mm/m | https://cdn.ais-online.de/m2/17/61417/images/31/47742231px1680x1680.jpg
DEO35-200 SK 1000x1000x 15mm | 4003974330353 | 496757 | DEO | Platte | weiß | glatt | Expandiertes Polystyrol (EPS) | 500,00 - 1.000,00 | 1.000,00 | 15,00 - 500,00 | E | ds - sehr hohe Druckbelastbarkeit | Stufenfalz, stumpf | unkaschiert | 0,04 | 0,20 | 0,03 | 0,40 - 14,70 | 0,04 | 40,00 - 100,00 | ± 0,6 % oder ± 3 mm (Der größere numerische Wert ist maßgebend.) | ± 2 mm | ± 10 mm/m | ± 5 mm/m | https://cdn.ais-online.de/m2/17/61417/images/31/47742231px1680x1680.jpg
DEO35-200 SK 1000x1000x160mm | 4003974382031 | 502017 | DEO | Platte | weiß | glatt | Expandiertes Polystyrol (EPS) | 500,00 - 1.000,00 | 1.000,00 | 15,00 - 500,00 | E | ds - sehr hohe Druckbelastbarkeit | Stufenfalz, stumpf | unkaschiert | 0,04 | 0,20 | 0,03 | 0,40 - 14,70 | 0,04 | 40,00 - 100,00 | ± 0,6 % oder ± 3 mm (Der größere numerische Wert ist maßgebend.) | ± 2 mm | ± 10 mm/m | ± 5 mm/m | https://cdn.ais-online.de/m2/17/61417/images/31/47742231px1680x1680.jpg
DEO35-200 SK 1000x1000x 20mm 24ST | 4003974381942 | 502008 | DEO | Platte | weiß | glatt | Expandiertes Polystyrol (EPS) | 500,00 - 1.000,00 | 1.000,00 | 15,00 - 500,00 | E | ds - sehr hohe Druckbelastbarkeit | Stufenfalz, stumpf | unkaschiert | 0,04 | 0,20 | 0,03 | 0,40 - 14,70 | 0,04 | 40,00 - 100,00 | ± 0,6 % oder ± 3 mm (Der größere numerische Wert ist maßgebend.) | ± 2 mm | ± 10 mm/m | ± 5 mm/m | https://cdn.ais-online.de/m2/17/61417/images/31/47742231px1680x1680.jpg
DEO35-200 SK 1000x1000x 25mm 19ST | 4003974381959 | 502009 | DEO | Platte | weiß | glatt | Expandiertes Polystyrol (EPS) | 500,00 - 1.000,00 | 1.000,00 | 15,00 - 500,00 | E | ds - sehr hohe Druckbelastbarkeit | Stufenfalz, stumpf | unkaschiert | 0,04 | 0,20 | 0,03 | 0,40 - 14,70 | 0,04 | 40,00 - 100,00 | ± 0,6 % oder ± 3 mm (Der größere numerische Wert ist maßgebend.) | ± 2 mm | ± 10 mm/m | ± 5 mm/m | https://cdn.ais-online.de/m2/17/61417/images/31/47742231px1680x1680.jpg
DEO35-200 SK 1000x1000x 30mm | 4003974381966 | 502010 | DEO | Platte | weiß | glatt | Expandiertes Polystyrol (EPS) | 500,00 - 1.000,00 | 1.000,00 | 15,00 - 500,00 | E | ds - sehr hohe Druckbelastbarkeit | Stufenfalz, stumpf | unkaschiert | 0,04 | 0,20 | 0,03 | 0,40 - 14,70 | 0,04 | 40,00 - 100,00 | ± 0,6 % oder ± 3 mm (Der größere numerische Wert ist maßgebend.) | ± 2 mm | ± 10 mm/m | ± 5 mm/m | https://cdn.ais-online.de/m2/17/61417/images/31/47742231px1680x1680.jpg
DEO35-200 SK 1000x1000x 35mm | 4003974381973 | 502011 | DEO | Platte | weiß | glatt | Expandiertes Polystyrol (EPS) | 500,00 - 1.000,00 | 1.000,00 | 15,00 - 500,00 | E | ds - sehr hohe Druckbelastbarkeit | Stufenfalz, stumpf | unkaschiert | 0,04 | 0,20 | 0,03 | 0,40 - 14,70 | 0,04 | 40,00 - 100,00 | ± 0,6 % oder ± 3 mm (Der größere numerische Wert ist maßgebend.) | ± 2 mm | ± 10 mm/m | ± 5 mm/m | https://cdn.ais-online.de/m2/17/61417/images/31/47742231px1680x1680.jpg
DEO35-200 SK 1000x1000x 40mm | 4003974381980 | 502012 | DEO | Platte | weiß | glatt | Expandiertes Polystyrol (EPS) | 500,00 - 1.000,00 | 1.000,00 | 15,00 - 500,00 | E | ds - sehr hohe Druckbelastbarkeit | Stufenfalz, stumpf | unkaschiert | 0,04 | 0,20 | 0,03 | 0,40 - 14,70 | 0,04 | 40,00 - 100,00 | ± 0,6 % oder ± 3 mm (Der größere numerische Wert ist maßgebend.) | ± 2 mm | ± 10 mm/m | ± 5 mm/m | https://cdn.ais-online.de/m2/17/61417/images/31/47742231px1680x1680.jpg
DEO35-200 SK 1000x1000x 50mm 10ST | 4003974381997 | 502013 | DEO | Platte | weiß | glatt | Expandiertes Polystyrol (EPS) | 500,00 - 1.000,00 | 1.000,00 | 15,00 - 500,00 | E | ds - sehr hohe Druckbelastbarkeit | Stufenfalz, stumpf | unkaschiert | 0,04 | 0,20 | 0,03 | 0,40 - 14,70 | 0,04 | 40,00 - 100,00 | ± 0,6 % oder ± 3 mm (Der größere numerische Wert ist maßgebend.) | ± 2 mm | ± 10 mm/m | ± 5 mm/m | https://cdn.ais-online.de/m2/17/61417/images/31/47742231px1680x1680.jpg
DEO35-200 SK 1000x1000x 60mm | 4003974382000 | 502014 | DEO | Platte | weiß | glatt | Expandiertes Polystyrol (EPS) | 500,00 - 1.000,00 | 1.000,00 | 15,00 - 500,00 | E | ds - sehr hohe Druckbelastbarkeit | Stufenfalz, stumpf | unkaschiert | 0,04 | 0,20 | 0,03 | 0,40 - 14,70 | 0,04 | 40,00 - 100,00 | ± 0,6 % oder ± 3 mm (Der größere numerische Wert ist maßgebend.) | ± 2 mm | ± 10 mm/m | ± 5 mm/m | https://cdn.ais-online.de/m2/17/61417/images/31/47742231px1680x1680.jpg
DEO35-200 SK 1000x1000x 80mm | 4003974382017 | 502015 | DEO | Platte | weiß | glatt | Expandiertes Polystyrol (EPS) | 500,00 - 1.000,00 | 1.000,00 | 15,00 - 500,00 | E | ds - sehr hohe Druckbelastbarkeit | Stufenfalz, stumpf | unkaschiert | 0,04 | 0,20 | 0,03 | 0,40 - 14,70 | 0,04 | 40,00 - 100,00 | ± 0,6 % oder ± 3 mm (Der größere numerische Wert ist maßgebend.) | ± 2 mm | ± 10 mm/m | ± 5 mm/m | https://cdn.ais-online.de/m2/17/61417/images/31/47742231px1680x1680.jpg
DEO35-200 SK 1000x500x100mm | 4003974269059 | 28653 | DEO | Platte | weiß | glatt | Expandiertes Polystyrol (EPS) | 500,00 - 1.000,00 | 1.000,00 | 15,00 - 500,00 | E | ds - sehr hohe Druckbelastbarkeit | Stufenfalz, stumpf | unkaschiert | 0,04 | 0,20 | 0,03 | 0,40 - 14,70 | 0,04 | 40,00 - 100,00 | ± 0,6 % oder ± 3 mm (Der größere numerische Wert ist maßgebend.) | ± 2 mm | ± 10 mm/m | ± 5 mm/m | https://cdn.ais-online.de/m2/17/61417/images/31/47742231px1680x1680.jpg
DEO35-200 SK 1000x500x110mm | 4003974059360 | 27047 | DEO | Platte | weiß | glatt | Expandiertes Polystyrol (EPS) | 500,00 - 1.000,00 | 1.000,00 | 15,00 - 500,00 | E | ds - sehr hohe Druckbelastbarkeit | Stufenfalz, stumpf | unkaschiert | 0,04 | 0,20 | 0,03 | 0,40 - 14,70 | 0,04 | 40,00 - 100,00 | ± 0,6 % oder ± 3 mm (Der größere numerische Wert ist maßgebend.) | ± 2 mm | ± 10 mm/m | ± 5 mm/m | https://cdn.ais-online.de/m2/17/61417/images/31/47742231px1680x1680.jpg
DEO35-200 SK 1000x500x120mm | 4003974269066 | 28654 | DEO | Platte | weiß | glatt | Expandiertes Polystyrol (EPS) | 500,00 - 1.000,00 | 1.000,00 | 15,00 - 500,00 | E | ds - sehr hohe Druckbelastbarkeit | Stufenfalz, stumpf | unkaschiert | 0,04 | 0,20 | 0,03 | 0,40 - 14,70 | 0,04 | 40,00 - 100,00 | ± 0,6 % oder ± 3 mm (Der größere numerische Wert ist maßgebend.) | ± 2 mm | ± 10 mm/m | ± 5 mm/m | https://cdn.ais-online.de/m2/17/61417/images/31/47742231px1680x1680.jpg
DEO35-200 SK 1000x500x130mm | 4003974059377 | 27048 | DEO | Platte | weiß | glatt | Expandiertes Polystyrol (EPS) | 500,00 - 1.000,00 | 1.000,00 | 15,00 - 500,00 | E | ds - sehr hohe Druckbelastbarkeit | Stufenfalz, stumpf | unkaschiert | 0,04 | 0,20 | 0,03 | 0,40 - 14,70 | 0,04 | 40,00 - 100,00 | ± 0,6 % oder ± 3 mm (Der größere numerische Wert ist maßgebend.) | ± 2 mm | ± 10 mm/m | ± 5 mm/m | https://cdn.ais-online.de/m2/17/61417/images/31/47742231px1680x1680.jpg
DEO35-200 SK 1000x500x140mm | 4003974268205 | 27049 | DEO | Platte | weiß | glatt | Expandiertes Polystyrol (EPS) | 500,00 - 1.000,00 | 1.000,00 | 15,00 - 500,00 | E | ds - sehr hohe Druckbelastbarkeit | Stufenfalz, stumpf | unkaschiert | 0,04 | 0,20 | 0,03 | 0,40 - 14,70 | 0,04 | 40,00 - 100,00 | ± 0,6 % oder ± 3 mm (Der größere numerische Wert ist maßgebend.) | ± 2 mm | ± 10 mm/m | ± 5 mm/m | https://cdn.ais-online.de/m2/17/61417/images/31/47742231px1680x1680.jpg
DEO35-200 SK 1000x500x150mm | 4003974059391 | 27050 | DEO | Platte | weiß | glatt | Expandiertes Polystyrol (EPS) | 500,00 - 1.000,00 | 1.000,00 | 15,00 - 500,00 | E | ds - sehr hohe Druckbelastbarkeit | Stufenfalz, stumpf | unkaschiert | 0,04 | 0,20 | 0,03 | 0,40 - 14,70 | 0,04 | 40,00 - 100,00 | ± 0,6 % oder ± 3 mm (Der größere numerische Wert ist maßgebend.) | ± 2 mm | ± 10 mm/m | ± 5 mm/m | https://cdn.ais-online.de/m2/17/61417/images/31/47742231px1680x1680.jpg
DEO35-200 SK 1000x500x 15mm | 4003974059346 | 27045 | DEO | Platte | weiß | glatt | Expandiertes Polystyrol (EPS) | 500,00 - 1.000,00 | 1.000,00 | 15,00 - 500,00 | E | ds - sehr hohe Druckbelastbarkeit | Stufenfalz, stumpf | unkaschiert | 0,04 | 0,20 | 0,03 | 0,40 - 14,70 | 0,04 | 40,00 - 100,00 | ± 0,6 % oder ± 3 mm (Der größere numerische Wert ist maßgebend.) | ± 2 mm | ± 10 mm/m | ± 5 mm/m | https://cdn.ais-online.de/m2/17/61417/images/31/47742231px1680x1680.jpg
DEO35-200 SK 1000x500x160mm | 4003974268212 | 27051 | DEO | Platte | weiß | glatt | Expandiertes Polystyrol (EPS) | 500,00 - 1.000,00 | 1.000,00 | 15,00 - 500,00 | E | ds - sehr hohe Druckbelastbarkeit | Stufenfalz, stumpf | unkaschiert | 0,04 | 0,20 | 0,03 | 0,40 - 14,70 | 0,04 | 40,00 - 100,00 | ± 0,6 % oder ± 3 mm (Der größere numerische Wert ist maßgebend.) | ± 2 mm | ± 10 mm/m | ± 5 mm/m | https://cdn.ais-online.de/m2/17/61417/images/31/47742231px1680x1680.jpg
DEO35-200 SK 1000x500x170mm 2ST | 4003974382055 | 502019 | DEO | Platte | weiß | glatt | Expandiertes Polystyrol (EPS) | 500,00 - 1.000,00 | 1.000,00 | 15,00 - 500,00 | E | ds - sehr hohe Druckbelastbarkeit | Stufenfalz, stumpf | unkaschiert | 0,04 | 0,20 | 0,03 | 0,40 - 14,70 | 0,04 | 40,00 - 100,00 | ± 0,6 % oder ± 3 mm (Der größere numerische Wert ist maßgebend.) | ± 2 mm | ± 10 mm/m | ± 5 mm/m | https://cdn.ais-online.de/m2/17/61417/images/31/47742231px1680x1680.jpg
DEO35-200 SK 1000x500x180mm | 4003974268229 | 27052 | DEO | Platte | weiß | glatt | Expandiertes Polystyrol (EPS) | 500,00 - 1.000,00 | 1.000,00 | 15,00 - 500,00 | E | ds - sehr hohe Druckbelastbarkeit | Stufenfalz, stumpf | unkaschiert | 0,04 | 0,20 | 0,03 | 0,40 - 14,70 | 0,04 | 40,00 - 100,00 | ± 0,6 % oder ± 3 mm (Der größere numerische Wert ist maßgebend.) | ± 2 mm | ± 10 mm/m | ± 5 mm/m | https://cdn.ais-online.de/m2/17/61417/images/31/47742231px1680x1680.jpg
DEO35-200 SK 1000x500x190mm | 4003974382062 | 502020 | DEO | Platte | weiß | glatt | Expandiertes Polystyrol (EPS) | 500,00 - 1.000,00 | 1.000,00 | 15,00 - 500,00 | E | ds - sehr hohe Druckbelastbarkeit | Stufenfalz, stumpf | unkaschiert | 0,04 | 0,20 | 0,03 | 0,40 - 14,70 | 0,04 | 40,00 - 100,00 | ± 0,6 % oder ± 3 mm (Der größere numerische Wert ist maßgebend.) | ± 2 mm | ± 10 mm/m | ± 5 mm/m | https://cdn.ais-online.de/m2/17/61417/images/31/47742231px1680x1680.jpg
DEO35-200 SK 1000x500x200mm | 4003974268236 | 27053 | DEO | Platte | weiß | glatt | Expandiertes Polystyrol (EPS) | 500,00 - 1.000,00 | 1.000,00 | 15,00 - 500,00 | E | ds - sehr hohe Druckbelastbarkeit | Stufenfalz, stumpf | unkaschiert | 0,04 | 0,20 | 0,03 | 0,40 - 14,70 | 0,04 | 40,00 - 100,00 | ± 0,6 % oder ± 3 mm (Der größere numerische Wert ist maßgebend.) | ± 2 mm | ± 10 mm/m | ± 5 mm/m | https://cdn.ais-online.de/m2/17/61417/images/31/47742231px1680x1680.jpg
DEO35-200 SK 1000x500x 20mm | 4003974268984 | 28645 | DEO | Platte | weiß | glatt | Expandiertes Polystyrol (EPS) | 500,00 - 1.000,00 | 1.000,00 | 15,00 - 500,00 | E | ds - sehr hohe Druckbelastbarkeit | Stufenfalz, stumpf | unkaschiert | 0,04 | 0,20 | 0,03 | 0,40 - 14,70 | 0,04 | 40,00 - 100,00 | ± 0,6 % oder ± 3 mm (Der größere numerische Wert ist maßgebend.) | ± 2 mm | ± 10 mm/m | ± 5 mm/m | https://cdn.ais-online.de/m2/17/61417/images/31/47742231px1680x1680.jpg
DEO35-200 SK 1000x500x220mm | 4003974382079 | 502021 | DEO | Platte | weiß | glatt | Expandiertes Polystyrol (EPS) | 500,00 - 1.000,00 | 1.000,00 | 15,00 - 500,00 | E | ds - sehr hohe Druckbelastbarkeit | Stufenfalz, stumpf | unkaschiert | 0,04 | 0,20 | 0,03 | 0,40 - 14,70 | 0,04 | 40,00 - 100,00 | ± 0,6 % oder ± 3 mm (Der größere numerische Wert ist maßgebend.) | ± 2 mm | ± 10 mm/m | ± 5 mm/m | https://cdn.ais-online.de/m2/17/61417/images/31/47742231px1680x1680.jpg
DEO35-200 SK 1000x500x240mm | 4003974382086 | 502022 | DEO | Platte | weiß | glatt | Expandiertes Polystyrol (EPS) | 500,00 - 1.000,00 | 1.000,00 | 15,00 - 500,00 | E | ds - sehr hohe Druckbelastbarkeit | Stufenfalz, stumpf | unkaschiert | 0,04 | 0,20 | 0,03 | 0,40 - 14,70 | 0,04 | 40,00 - 100,00 | ± 0,6 % oder ± 3 mm (Der größere numerische Wert ist maßgebend.) | ± 2 mm | ± 10 mm/m | ± 5 mm/m | https://cdn.ais-online.de/m2/17/61417/images/31/47742231px1680x1680.jpg
DEO35-200 SK 1000x500x250mm | 4003974382093 | 502023 | DEO | Platte | weiß | glatt | Expandiertes Polystyrol (EPS) | 500,00 - 1.000,00 | 1.000,00 | 15,00 - 500,00 | E | ds - sehr hohe Druckbelastbarkeit | Stufenfalz, stumpf | unkaschiert | 0,04 | 0,20 | 0,03 | 0,40 - 14,70 | 0,04 | 40,00 - 100,00 | ± 0,6 % oder ± 3 mm (Der größere numerische Wert ist maßgebend.) | ± 2 mm | ± 10 mm/m | ± 5 mm/m | https://cdn.ais-online.de/m2/17/61417/images/31/47742231px1680x1680.jpg
DEO35-200 SK 1000x500x 25mm | 4003974030802 | 28646 | DEO | Platte | weiß | glatt | Expandiertes Polystyrol (EPS) | 500,00 - 1.000,00 | 1.000,00 | 15,00 - 500,00 | E | ds - sehr hohe Druckbelastbarkeit | Stufenfalz, stumpf | unkaschiert | 0,04 | 0,20 | 0,03 | 0,40 - 14,70 | 0,04 | 40,00 - 100,00 | ± 0,6 % oder ± 3 mm (Der größere numerische Wert ist maßgebend.) | ± 2 mm | ± 10 mm/m | ± 5 mm/m | https://cdn.ais-online.de/m2/17/61417/images/31/47742231px1680x1680.jpg
DEO35-200 SK 1000x500x300mm | 4003974382109 | 502024 | DEO | Platte | weiß | glatt | Expandiertes Polystyrol (EPS) | 500,00 - 1.000,00 | 1.000,00 | 15,00 - 500,00 | E | ds - sehr hohe Druckbelastbarkeit | Stufenfalz, stumpf | unkaschiert | 0,04 | 0,20 | 0,03 | 0,40 - 14,70 | 0,04 | 40,00 - 100,00 | ± 0,6 % oder ± 3 mm (Der größere numerische Wert ist maßgebend.) | ± 2 mm | ± 10 mm/m | ± 5 mm/m | https://cdn.ais-online.de/m2/17/61417/images/31/47742231px1680x1680.jpg
DEO35-200 SK 1000x500x 30mm | 4003974268991 | 28647 | DEO | Platte | weiß | glatt | Expandiertes Polystyrol (EPS) | 500,00 - 1.000,00 | 1.000,00 | 15,00 - 500,00 | E | ds - sehr hohe Druckbelastbarkeit | Stufenfalz, stumpf | unkaschiert | 0,04 | 0,20 | 0,03 | 0,40 - 14,70 | 0,04 | 40,00 - 100,00 | ± 0,6 % oder ± 3 mm (Der größere numerische Wert ist maßgebend.) | ± 2 mm | ± 10 mm/m | ± 5 mm/m | https://cdn.ais-online.de/m2/17/61417/images/31/47742231px1680x1680.jpg
DEO35-200 SK 1000x500x350mm | 4003974382116 | 502025 | DEO | Platte | weiß | glatt | Expandiertes Polystyrol (EPS) | 500,00 - 1.000,00 | 1.000,00 | 15,00 - 500,00 | E | ds - sehr hohe Druckbelastbarkeit | Stufenfalz, stumpf | unkaschiert | 0,04 | 0,20 | 0,03 | 0,40 - 14,70 | 0,04 | 40,00 - 100,00 | ± 0,6 % oder ± 3 mm (Der größere numerische Wert ist maßgebend.) | ± 2 mm | ± 10 mm/m | ± 5 mm/m | https://cdn.ais-online.de/m2/17/61417/images/31/47742231px1680x1680.jpg
DEO35-200 SK 1000x500x 35mm | 4003974382048 | 502018 | DEO | Platte | weiß | glatt | Expandiertes Polystyrol (EPS) | 500,00 - 1.000,00 | 1.000,00 | 15,00 - 500,00 | E | ds - sehr hohe Druckbelastbarkeit | Stufenfalz, stumpf | unkaschiert | 0,04 | 0,20 | 0,03 | 0,40 - 14,70 | 0,04 | 40,00 - 100,00 | ± 0,6 % oder ± 3 mm (Der größere numerische Wert ist maßgebend.) | ± 2 mm | ± 10 mm/m | ± 5 mm/m | https://cdn.ais-online.de/m2/17/61417/images/31/47742231px1680x1680.jpg
DEO35-200 SK 1000x500x 40mm | 4003974269004 | 28648 | DEO | Platte | weiß | glatt | Expandiertes Polystyrol (EPS) | 500,00 - 1.000,00 | 1.000,00 | 15,00 - 500,00 | E | ds - sehr hohe Druckbelastbarkeit | Stufenfalz, stumpf | unkaschiert | 0,04 | 0,20 | 0,03 | 0,40 - 14,70 | 0,04 | 40,00 - 100,00 | ± 0,6 % oder ± 3 mm (Der größere numerische Wert ist maßgebend.) | ± 2 mm | ± 10 mm/m | ± 5 mm/m | https://cdn.ais-online.de/m2/17/61417/images/31/47742231px1680x1680.jpg
DEO35-200 SK 1000x500x 45mm | 4003974408847 | 504732 | DEO | Platte | weiß | glatt | Expandiertes Polystyrol (EPS) | 500,00 - 1.000,00 | 1.000,00 | 15,00 - 500,00 | E | ds - sehr hohe Druckbelastbarkeit | Stufenfalz, stumpf | unkaschiert | 0,04 | 0,20 | 0,03 | 0,40 - 14,70 | 0,04 | 40,00 - 100,00 | ± 0,6 % oder ± 3 mm (Der größere numerische Wert ist maßgebend.) | ± 2 mm | ± 10 mm/m | ± 5 mm/m | https://cdn.ais-online.de/m2/17/61417/images/31/47742231px1680x1680.jpg
DEO35-200 SK 1000x500x500mm | 4003974382123 | 502026 | DEO | Platte | weiß | glatt | Expandiertes Polystyrol (EPS) | 500,00 - 1.000,00 | 1.000,00 | 15,00 - 500,00 | E | ds - sehr hohe Druckbelastbarkeit | Stufenfalz, stumpf | unkaschiert | 0,04 | 0,20 | 0,03 | 0,40 - 14,70 | 0,04 | 40,00 - 100,00 | ± 0,6 % oder ± 3 mm (Der größere numerische Wert ist maßgebend.) | ± 2 mm | ± 10 mm/m | ± 5 mm/m | https://cdn.ais-online.de/m2/17/61417/images/31/47742231px1680x1680.jpg
DEO35-200 SK 1000x500x 50mm | 4003974269011 | 28649 | DEO | Platte | weiß | glatt | Expandiertes Polystyrol (EPS) | 500,00 - 1.000,00 | 1.000,00 | 15,00 - 500,00 | E | ds - sehr hohe Druckbelastbarkeit | Stufenfalz, stumpf | unkaschiert | 0,04 | 0,20 | 0,03 | 0,40 - 14,70 | 0,04 | 40,00 - 100,00 | ± 0,6 % oder ± 3 mm (Der größere numerische Wert ist maßgebend.) | ± 2 mm | ± 10 mm/m | ± 5 mm/m | https://cdn.ais-online.de/m2/17/61417/images/31/47742231px1680x1680.jpg
DEO35-200 SK 1000x500x 60mm | 4003974269028 | 28650 | DEO | Platte | weiß | glatt | Expandiertes Polystyrol (EPS) | 500,00 - 1.000,00 | 1.000,00 | 15,00 - 500,00 | E | ds - sehr hohe Druckbelastbarkeit | Stufenfalz, stumpf | unkaschiert | 0,04 | 0,20 | 0,03 | 0,40 - 14,70 | 0,04 | 40,00 - 100,00 | ± 0,6 % oder ± 3 mm (Der größere numerische Wert ist maßgebend.) | ± 2 mm | ± 10 mm/m | ± 5 mm/m | https://cdn.ais-online.de/m2/17/61417/images/31/47742231px1680x1680.jpg
DEO35-200 SK 1000x500x 70mm | 4003974269035 | 28651 | DEO | Platte | weiß | glatt | Expandiertes Polystyrol (EPS) | 500,00 - 1.000,00 | 1.000,00 | 15,00 - 500,00 | E | ds - sehr hohe Druckbelastbarkeit | Stufenfalz, stumpf | unkaschiert | 0,04 | 0,20 | 0,03 | 0,40 - 14,70 | 0,04 | 40,00 - 100,00 | ± 0,6 % oder ± 3 mm (Der größere numerische Wert ist maßgebend.) | ± 2 mm | ± 10 mm/m | ± 5 mm/m | https://cdn.ais-online.de/m2/17/61417/images/31/47742231px1680x1680.jpg
DEO35-200 SK 1000x500x 80mm | 4003974269042 | 28652 | DEO | Platte | weiß | glatt | Expandiertes Polystyrol (EPS) | 500,00 - 1.000,00 | 1.000,00 | 15,00 - 500,00 | E | ds - sehr hohe Druckbelastbarkeit | Stufenfalz, stumpf | unkaschiert | 0,04 | 0,20 | 0,03 | 0,40 - 14,70 | 0,04 | 40,00 - 100,00 | ± 0,6 % oder ± 3 mm (Der größere numerische Wert ist maßgebend.) | ± 2 mm | ± 10 mm/m | ± 5 mm/m | https://cdn.ais-online.de/m2/17/61417/images/31/47742231px1680x1680.jpg
DEO35-200 SK 1000x500x 90mm | 4003974059353 | 27046 | DEO | Platte | weiß | glatt | Expandiertes Polystyrol (EPS) | 500,00 - 1.000,00 | 1.000,00 | 15,00 - 500,00 | E | ds - sehr hohe Druckbelastbarkeit | Stufenfalz, stumpf | unkaschiert | 0,04 | 0,20 | 0,03 | 0,40 - 14,70 | 0,04 | 40,00 - 100,00 | ± 0,6 % oder ± 3 mm (Der größere numerische Wert ist maßgebend.) | ± 2 mm | ± 10 mm/m | ± 5 mm/m | https://cdn.ais-online.de/m2/17/61417/images/31/47742231px1680x1680.jpg
powered by Heinze