## HIRSCH Porozell
HIRSCH Porozell
Name | GTIN | HAN | Anwendungsgebiet Wärmedämmstoff | Ausführung | Farbton | Oberfläche | Werkstoff | Breite (mm) | Länge (mm) | Stärke (mm) | Brandverhalten | Druckbelastbarkeitsstufe | Kantenausführung | Kaschierung | Bemessungswert Wärmeleitfähigkeit (W/(m*K)) | Druckfestigkeit (N/mm²) | Nennwert der Wärmeleitfähigkeit (W/(m*K)) | Wärmedurchlasswiderstand (m²*K/W) | Wärmeleitfähigkeit (W/(m*K)) | Wasserdampfdiffusionswiderstandszahl | Breiten- und Längentoleranz | Dickentoleranz | Plattenebenheit | Rechtwinkligkeit | Bilder
HIRSCH Porozell Boden-Dämmplatte - EPS 040 DEO dm |  |  | DEO | Platte | weiß | glatt | Expandiertes Polystyrol (EPS) | 500,00 - 1.000,00 | 1.000,00 | 15,00 - 500,00 | E | dm - mittlere Druckbelastbarkeit | Stufenfalz, stumpf | unkaschiert | 0,04 | 0,10 | 0,04 | 0,35 - 12,80 | 0,04 | 30,00 - 70,00 | ± 0,6 % oder ± 3 mm (Der größere numerische Wert ist maßgebend.) | ± 2 mm | ± 10 mm/m | ± 5 mm/m | https://cdn.ais-online.de/m2/17/61417/images/31/47742231px1680x1680.jpg
DEO40-100 SF 985x485x100mm | 4003974382499 | 502063 | DEO | Platte | weiß | glatt | Expandiertes Polystyrol (EPS) | 500,00 - 1.000,00 | 1.000,00 | 15,00 - 500,00 | E | dm - mittlere Druckbelastbarkeit | Stufenfalz, stumpf | unkaschiert | 0,04 | 0,10 | 0,04 | 0,35 - 12,80 | 0,04 | 30,00 - 70,00 | ± 0,6 % oder ± 3 mm (Der größere numerische Wert ist maßgebend.) | ± 2 mm | ± 10 mm/m | ± 5 mm/m | https://cdn.ais-online.de/m2/17/61417/images/31/47742231px1680x1680.jpg
DEO40-100 SF 985x485x160mm | 4003974382505 | 502064 | DEO | Platte | weiß | glatt | Expandiertes Polystyrol (EPS) | 500,00 - 1.000,00 | 1.000,00 | 15,00 - 500,00 | E | dm - mittlere Druckbelastbarkeit | Stufenfalz, stumpf | unkaschiert | 0,04 | 0,10 | 0,04 | 0,35 - 12,80 | 0,04 | 30,00 - 70,00 | ± 0,6 % oder ± 3 mm (Der größere numerische Wert ist maßgebend.) | ± 2 mm | ± 10 mm/m | ± 5 mm/m | https://cdn.ais-online.de/m2/17/61417/images/31/47742231px1680x1680.jpg
DEO40-100 SF 985x485x180mm | 4003974382512 | 502065 | DEO | Platte | weiß | glatt | Expandiertes Polystyrol (EPS) | 500,00 - 1.000,00 | 1.000,00 | 15,00 - 500,00 | E | dm - mittlere Druckbelastbarkeit | Stufenfalz, stumpf | unkaschiert | 0,04 | 0,10 | 0,04 | 0,35 - 12,80 | 0,04 | 30,00 - 70,00 | ± 0,6 % oder ± 3 mm (Der größere numerische Wert ist maßgebend.) | ± 2 mm | ± 10 mm/m | ± 5 mm/m | https://cdn.ais-online.de/m2/17/61417/images/31/47742231px1680x1680.jpg
DEO40-100 SF 985x485x200mm | 4003974382529 | 502066 | DEO | Platte | weiß | glatt | Expandiertes Polystyrol (EPS) | 500,00 - 1.000,00 | 1.000,00 | 15,00 - 500,00 | E | dm - mittlere Druckbelastbarkeit | Stufenfalz, stumpf | unkaschiert | 0,04 | 0,10 | 0,04 | 0,35 - 12,80 | 0,04 | 30,00 - 70,00 | ± 0,6 % oder ± 3 mm (Der größere numerische Wert ist maßgebend.) | ± 2 mm | ± 10 mm/m | ± 5 mm/m | https://cdn.ais-online.de/m2/17/61417/images/31/47742231px1680x1680.jpg
DEO40-100 SF 985x485x 40mm | 4003974382468 | 502060 | DEO | Platte | weiß | glatt | Expandiertes Polystyrol (EPS) | 500,00 - 1.000,00 | 1.000,00 | 15,00 - 500,00 | E | dm - mittlere Druckbelastbarkeit | Stufenfalz, stumpf | unkaschiert | 0,04 | 0,10 | 0,04 | 0,35 - 12,80 | 0,04 | 30,00 - 70,00 | ± 0,6 % oder ± 3 mm (Der größere numerische Wert ist maßgebend.) | ± 2 mm | ± 10 mm/m | ± 5 mm/m | https://cdn.ais-online.de/m2/17/61417/images/31/47742231px1680x1680.jpg
DEO40-100 SF 985x485x 50mm | 4003974382475 | 502061 | DEO | Platte | weiß | glatt | Expandiertes Polystyrol (EPS) | 500,00 - 1.000,00 | 1.000,00 | 15,00 - 500,00 | E | dm - mittlere Druckbelastbarkeit | Stufenfalz, stumpf | unkaschiert | 0,04 | 0,10 | 0,04 | 0,35 - 12,80 | 0,04 | 30,00 - 70,00 | ± 0,6 % oder ± 3 mm (Der größere numerische Wert ist maßgebend.) | ± 2 mm | ± 10 mm/m | ± 5 mm/m | https://cdn.ais-online.de/m2/17/61417/images/31/47742231px1680x1680.jpg
DEO40-100 SF 985x485x 80mm | 4003974382482 | 502062 | DEO | Platte | weiß | glatt | Expandiertes Polystyrol (EPS) | 500,00 - 1.000,00 | 1.000,00 | 15,00 - 500,00 | E | dm - mittlere Druckbelastbarkeit | Stufenfalz, stumpf | unkaschiert | 0,04 | 0,10 | 0,04 | 0,35 - 12,80 | 0,04 | 30,00 - 70,00 | ± 0,6 % oder ± 3 mm (Der größere numerische Wert ist maßgebend.) | ± 2 mm | ± 10 mm/m | ± 5 mm/m | https://cdn.ais-online.de/m2/17/61417/images/31/47742231px1680x1680.jpg
DEO40-100 SK 1000x1000x100mm | 4003974355448 | 499596 | DEO | Platte | weiß | glatt | Expandiertes Polystyrol (EPS) | 500,00 - 1.000,00 | 1.000,00 | 15,00 - 500,00 | E | dm - mittlere Druckbelastbarkeit | Stufenfalz, stumpf | unkaschiert | 0,04 | 0,10 | 0,04 | 0,35 - 12,80 | 0,04 | 30,00 - 70,00 | ± 0,6 % oder ± 3 mm (Der größere numerische Wert ist maßgebend.) | ± 2 mm | ± 10 mm/m | ± 5 mm/m | https://cdn.ais-online.de/m2/17/61417/images/31/47742231px1680x1680.jpg
DEO40-100 SK 1000x1000x100mm 5ST | 4003974382628 | 502076 | DEO | Platte | weiß | glatt | Expandiertes Polystyrol (EPS) | 500,00 - 1.000,00 | 1.000,00 | 15,00 - 500,00 | E | dm - mittlere Druckbelastbarkeit | Stufenfalz, stumpf | unkaschiert | 0,04 | 0,10 | 0,04 | 0,35 - 12,80 | 0,04 | 30,00 - 70,00 | ± 0,6 % oder ± 3 mm (Der größere numerische Wert ist maßgebend.) | ± 2 mm | ± 10 mm/m | ± 5 mm/m | https://cdn.ais-online.de/m2/17/61417/images/31/47742231px1680x1680.jpg
DEO40-100 SK 1000x1000x110mm | 4003974382635 | 502077 | DEO | Platte | weiß | glatt | Expandiertes Polystyrol (EPS) | 500,00 - 1.000,00 | 1.000,00 | 15,00 - 500,00 | E | dm - mittlere Druckbelastbarkeit | Stufenfalz, stumpf | unkaschiert | 0,04 | 0,10 | 0,04 | 0,35 - 12,80 | 0,04 | 30,00 - 70,00 | ± 0,6 % oder ± 3 mm (Der größere numerische Wert ist maßgebend.) | ± 2 mm | ± 10 mm/m | ± 5 mm/m | https://cdn.ais-online.de/m2/17/61417/images/31/47742231px1680x1680.jpg
DEO40-100 SK 1000x1000x120mm | 4003974355523 | 499598 | DEO | Platte | weiß | glatt | Expandiertes Polystyrol (EPS) | 500,00 - 1.000,00 | 1.000,00 | 15,00 - 500,00 | E | dm - mittlere Druckbelastbarkeit | Stufenfalz, stumpf | unkaschiert | 0,04 | 0,10 | 0,04 | 0,35 - 12,80 | 0,04 | 30,00 - 70,00 | ± 0,6 % oder ± 3 mm (Der größere numerische Wert ist maßgebend.) | ± 2 mm | ± 10 mm/m | ± 5 mm/m | https://cdn.ais-online.de/m2/17/61417/images/31/47742231px1680x1680.jpg
DEO40-100 SK 1000x1000x150mm | 4003974382642 | 502078 | DEO | Platte | weiß | glatt | Expandiertes Polystyrol (EPS) | 500,00 - 1.000,00 | 1.000,00 | 15,00 - 500,00 | E | dm - mittlere Druckbelastbarkeit | Stufenfalz, stumpf | unkaschiert | 0,04 | 0,10 | 0,04 | 0,35 - 12,80 | 0,04 | 30,00 - 70,00 | ± 0,6 % oder ± 3 mm (Der größere numerische Wert ist maßgebend.) | ± 2 mm | ± 10 mm/m | ± 5 mm/m | https://cdn.ais-online.de/m2/17/61417/images/31/47742231px1680x1680.jpg
DEO40-100 SK 1000x1000x 15mm 32ST | 4003974382543 | 502068 | DEO | Platte | weiß | glatt | Expandiertes Polystyrol (EPS) | 500,00 - 1.000,00 | 1.000,00 | 15,00 - 500,00 | E | dm - mittlere Druckbelastbarkeit | Stufenfalz, stumpf | unkaschiert | 0,04 | 0,10 | 0,04 | 0,35 - 12,80 | 0,04 | 30,00 - 70,00 | ± 0,6 % oder ± 3 mm (Der größere numerische Wert ist maßgebend.) | ± 2 mm | ± 10 mm/m | ± 5 mm/m | https://cdn.ais-online.de/m2/17/61417/images/31/47742231px1680x1680.jpg
DEO40-100 SK 1000x1000x180mm 2ST | 4003974382659 | 502079 | DEO | Platte | weiß | glatt | Expandiertes Polystyrol (EPS) | 500,00 - 1.000,00 | 1.000,00 | 15,00 - 500,00 | E | dm - mittlere Druckbelastbarkeit | Stufenfalz, stumpf | unkaschiert | 0,04 | 0,10 | 0,04 | 0,35 - 12,80 | 0,04 | 30,00 - 70,00 | ± 0,6 % oder ± 3 mm (Der größere numerische Wert ist maßgebend.) | ± 2 mm | ± 10 mm/m | ± 5 mm/m | https://cdn.ais-online.de/m2/17/61417/images/31/47742231px1680x1680.jpg
DEO40-100 SK 1000x1000x200mm | 4003974382666 | 502080 | DEO | Platte | weiß | glatt | Expandiertes Polystyrol (EPS) | 500,00 - 1.000,00 | 1.000,00 | 15,00 - 500,00 | E | dm - mittlere Druckbelastbarkeit | Stufenfalz, stumpf | unkaschiert | 0,04 | 0,10 | 0,04 | 0,35 - 12,80 | 0,04 | 30,00 - 70,00 | ± 0,6 % oder ± 3 mm (Der größere numerische Wert ist maßgebend.) | ± 2 mm | ± 10 mm/m | ± 5 mm/m | https://cdn.ais-online.de/m2/17/61417/images/31/47742231px1680x1680.jpg
DEO40-100 SK 1000x1000x 20mm 24ST | 4003974382550 | 502069 | DEO | Platte | weiß | glatt | Expandiertes Polystyrol (EPS) | 500,00 - 1.000,00 | 1.000,00 | 15,00 - 500,00 | E | dm - mittlere Druckbelastbarkeit | Stufenfalz, stumpf | unkaschiert | 0,04 | 0,10 | 0,04 | 0,35 - 12,80 | 0,04 | 30,00 - 70,00 | ± 0,6 % oder ± 3 mm (Der größere numerische Wert ist maßgebend.) | ± 2 mm | ± 10 mm/m | ± 5 mm/m | https://cdn.ais-online.de/m2/17/61417/images/31/47742231px1680x1680.jpg
DEO40-100 SK 1000x1000x 25mm 19ST | 4003974406713 | 504516 | DEO | Platte | weiß | glatt | Expandiertes Polystyrol (EPS) | 500,00 - 1.000,00 | 1.000,00 | 15,00 - 500,00 | E | dm - mittlere Druckbelastbarkeit | Stufenfalz, stumpf | unkaschiert | 0,04 | 0,10 | 0,04 | 0,35 - 12,80 | 0,04 | 30,00 - 70,00 | ± 0,6 % oder ± 3 mm (Der größere numerische Wert ist maßgebend.) | ± 2 mm | ± 10 mm/m | ± 5 mm/m | https://cdn.ais-online.de/m2/17/61417/images/31/47742231px1680x1680.jpg
DEO40-100 SK 1000x1000x 30mm | 4003974340925 | 498071 | DEO | Platte | weiß | glatt | Expandiertes Polystyrol (EPS) | 500,00 - 1.000,00 | 1.000,00 | 15,00 - 500,00 | E | dm - mittlere Druckbelastbarkeit | Stufenfalz, stumpf | unkaschiert | 0,04 | 0,10 | 0,04 | 0,35 - 12,80 | 0,04 | 30,00 - 70,00 | ± 0,6 % oder ± 3 mm (Der größere numerische Wert ist maßgebend.) | ± 2 mm | ± 10 mm/m | ± 5 mm/m | https://cdn.ais-online.de/m2/17/61417/images/31/47742231px1680x1680.jpg
DEO40-100 SK 1000x1000x 35mm | 4003974382567 | 502070 | DEO | Platte | weiß | glatt | Expandiertes Polystyrol (EPS) | 500,00 - 1.000,00 | 1.000,00 | 15,00 - 500,00 | E | dm - mittlere Druckbelastbarkeit | Stufenfalz, stumpf | unkaschiert | 0,04 | 0,10 | 0,04 | 0,35 - 12,80 | 0,04 | 30,00 - 70,00 | ± 0,6 % oder ± 3 mm (Der größere numerische Wert ist maßgebend.) | ± 2 mm | ± 10 mm/m | ± 5 mm/m | https://cdn.ais-online.de/m2/17/61417/images/31/47742231px1680x1680.jpg
DEO40-100 SK 1000x1000x 40mm | 4003974278884 | 129810 | DEO | Platte | weiß | glatt | Expandiertes Polystyrol (EPS) | 500,00 - 1.000,00 | 1.000,00 | 15,00 - 500,00 | E | dm - mittlere Druckbelastbarkeit | Stufenfalz, stumpf | unkaschiert | 0,04 | 0,10 | 0,04 | 0,35 - 12,80 | 0,04 | 30,00 - 70,00 | ± 0,6 % oder ± 3 mm (Der größere numerische Wert ist maßgebend.) | ± 2 mm | ± 10 mm/m | ± 5 mm/m | https://cdn.ais-online.de/m2/17/61417/images/31/47742231px1680x1680.jpg
DEO40-100 SK 1000x1000x500mm | 4003974382673 | 502081 | DEO | Platte | weiß | glatt | Expandiertes Polystyrol (EPS) | 500,00 - 1.000,00 | 1.000,00 | 15,00 - 500,00 | E | dm - mittlere Druckbelastbarkeit | Stufenfalz, stumpf | unkaschiert | 0,04 | 0,10 | 0,04 | 0,35 - 12,80 | 0,04 | 30,00 - 70,00 | ± 0,6 % oder ± 3 mm (Der größere numerische Wert ist maßgebend.) | ± 2 mm | ± 10 mm/m | ± 5 mm/m | https://cdn.ais-online.de/m2/17/61417/images/31/47742231px1680x1680.jpg
DEO40-100 SK 1000x1000x 50mm | 4003974278891 | 129813 | DEO | Platte | weiß | glatt | Expandiertes Polystyrol (EPS) | 500,00 - 1.000,00 | 1.000,00 | 15,00 - 500,00 | E | dm - mittlere Druckbelastbarkeit | Stufenfalz, stumpf | unkaschiert | 0,04 | 0,10 | 0,04 | 0,35 - 12,80 | 0,04 | 30,00 - 70,00 | ± 0,6 % oder ± 3 mm (Der größere numerische Wert ist maßgebend.) | ± 2 mm | ± 10 mm/m | ± 5 mm/m | https://cdn.ais-online.de/m2/17/61417/images/31/47742231px1680x1680.jpg
DEO40-100 SK 1000x1000x 50mm 10ST | 4003974382574 | 502071 | DEO | Platte | weiß | glatt | Expandiertes Polystyrol (EPS) | 500,00 - 1.000,00 | 1.000,00 | 15,00 - 500,00 | E | dm - mittlere Druckbelastbarkeit | Stufenfalz, stumpf | unkaschiert | 0,04 | 0,10 | 0,04 | 0,35 - 12,80 | 0,04 | 30,00 - 70,00 | ± 0,6 % oder ± 3 mm (Der größere numerische Wert ist maßgebend.) | ± 2 mm | ± 10 mm/m | ± 5 mm/m | https://cdn.ais-online.de/m2/17/61417/images/31/47742231px1680x1680.jpg
DEO40-100 SK 1000x1000x 60mm | 4003974382581 | 502072 | DEO | Platte | weiß | glatt | Expandiertes Polystyrol (EPS) | 500,00 - 1.000,00 | 1.000,00 | 15,00 - 500,00 | E | dm - mittlere Druckbelastbarkeit | Stufenfalz, stumpf | unkaschiert | 0,04 | 0,10 | 0,04 | 0,35 - 12,80 | 0,04 | 30,00 - 70,00 | ± 0,6 % oder ± 3 mm (Der größere numerische Wert ist maßgebend.) | ± 2 mm | ± 10 mm/m | ± 5 mm/m | https://cdn.ais-online.de/m2/17/61417/images/31/47742231px1680x1680.jpg
DEO40-100 SK 1000x1000x 70mm | 4003974382598 | 502073 | DEO | Platte | weiß | glatt | Expandiertes Polystyrol (EPS) | 500,00 - 1.000,00 | 1.000,00 | 15,00 - 500,00 | E | dm - mittlere Druckbelastbarkeit | Stufenfalz, stumpf | unkaschiert | 0,04 | 0,10 | 0,04 | 0,35 - 12,80 | 0,04 | 30,00 - 70,00 | ± 0,6 % oder ± 3 mm (Der größere numerische Wert ist maßgebend.) | ± 2 mm | ± 10 mm/m | ± 5 mm/m | https://cdn.ais-online.de/m2/17/61417/images/31/47742231px1680x1680.jpg
DEO40-100 SK 1000x1000x 80mm | 4003974382604 | 502074 | DEO | Platte | weiß | glatt | Expandiertes Polystyrol (EPS) | 500,00 - 1.000,00 | 1.000,00 | 15,00 - 500,00 | E | dm - mittlere Druckbelastbarkeit | Stufenfalz, stumpf | unkaschiert | 0,04 | 0,10 | 0,04 | 0,35 - 12,80 | 0,04 | 30,00 - 70,00 | ± 0,6 % oder ± 3 mm (Der größere numerische Wert ist maßgebend.) | ± 2 mm | ± 10 mm/m | ± 5 mm/m | https://cdn.ais-online.de/m2/17/61417/images/31/47742231px1680x1680.jpg
DEO40-100 SK 1000x1000x 90mm | 4003974382611 | 502075 | DEO | Platte | weiß | glatt | Expandiertes Polystyrol (EPS) | 500,00 - 1.000,00 | 1.000,00 | 15,00 - 500,00 | E | dm - mittlere Druckbelastbarkeit | Stufenfalz, stumpf | unkaschiert | 0,04 | 0,10 | 0,04 | 0,35 - 12,80 | 0,04 | 30,00 - 70,00 | ± 0,6 % oder ± 3 mm (Der größere numerische Wert ist maßgebend.) | ± 2 mm | ± 10 mm/m | ± 5 mm/m | https://cdn.ais-online.de/m2/17/61417/images/31/47742231px1680x1680.jpg
DEO40-100 SK 1000x500x100mm | 4003974268748 | 28554 | DEO | Platte | weiß | glatt | Expandiertes Polystyrol (EPS) | 500,00 - 1.000,00 | 1.000,00 | 15,00 - 500,00 | E | dm - mittlere Druckbelastbarkeit | Stufenfalz, stumpf | unkaschiert | 0,04 | 0,10 | 0,04 | 0,35 - 12,80 | 0,04 | 30,00 - 70,00 | ± 0,6 % oder ± 3 mm (Der größere numerische Wert ist maßgebend.) | ± 2 mm | ± 10 mm/m | ± 5 mm/m | https://cdn.ais-online.de/m2/17/61417/images/31/47742231px1680x1680.jpg
DEO40-100 SK 1000x500x110mm | 4003974017896 | 28555 | DEO | Platte | weiß | glatt | Expandiertes Polystyrol (EPS) | 500,00 - 1.000,00 | 1.000,00 | 15,00 - 500,00 | E | dm - mittlere Druckbelastbarkeit | Stufenfalz, stumpf | unkaschiert | 0,04 | 0,10 | 0,04 | 0,35 - 12,80 | 0,04 | 30,00 - 70,00 | ± 0,6 % oder ± 3 mm (Der größere numerische Wert ist maßgebend.) | ± 2 mm | ± 10 mm/m | ± 5 mm/m | https://cdn.ais-online.de/m2/17/61417/images/31/47742231px1680x1680.jpg
DEO40-100 SK 1000x500x120mm | 4003974268755 | 28556 | DEO | Platte | weiß | glatt | Expandiertes Polystyrol (EPS) | 500,00 - 1.000,00 | 1.000,00 | 15,00 - 500,00 | E | dm - mittlere Druckbelastbarkeit | Stufenfalz, stumpf | unkaschiert | 0,04 | 0,10 | 0,04 | 0,35 - 12,80 | 0,04 | 30,00 - 70,00 | ± 0,6 % oder ± 3 mm (Der größere numerische Wert ist maßgebend.) | ± 2 mm | ± 10 mm/m | ± 5 mm/m | https://cdn.ais-online.de/m2/17/61417/images/31/47742231px1680x1680.jpg
DEO40-100 SK 1000x500x130mm | 4003974017919 | 28557 | DEO | Platte | weiß | glatt | Expandiertes Polystyrol (EPS) | 500,00 - 1.000,00 | 1.000,00 | 15,00 - 500,00 | E | dm - mittlere Druckbelastbarkeit | Stufenfalz, stumpf | unkaschiert | 0,04 | 0,10 | 0,04 | 0,35 - 12,80 | 0,04 | 30,00 - 70,00 | ± 0,6 % oder ± 3 mm (Der größere numerische Wert ist maßgebend.) | ± 2 mm | ± 10 mm/m | ± 5 mm/m | https://cdn.ais-online.de/m2/17/61417/images/31/47742231px1680x1680.jpg
DEO40-100 SK 1000x500x140mm | 4003974268762 | 28558 | DEO | Platte | weiß | glatt | Expandiertes Polystyrol (EPS) | 500,00 - 1.000,00 | 1.000,00 | 15,00 - 500,00 | E | dm - mittlere Druckbelastbarkeit | Stufenfalz, stumpf | unkaschiert | 0,04 | 0,10 | 0,04 | 0,35 - 12,80 | 0,04 | 30,00 - 70,00 | ± 0,6 % oder ± 3 mm (Der größere numerische Wert ist maßgebend.) | ± 2 mm | ± 10 mm/m | ± 5 mm/m | https://cdn.ais-online.de/m2/17/61417/images/31/47742231px1680x1680.jpg
DEO40-100 SK 1000x500x150mm | 4003974017926 | 28559 | DEO | Platte | weiß | glatt | Expandiertes Polystyrol (EPS) | 500,00 - 1.000,00 | 1.000,00 | 15,00 - 500,00 | E | dm - mittlere Druckbelastbarkeit | Stufenfalz, stumpf | unkaschiert | 0,04 | 0,10 | 0,04 | 0,35 - 12,80 | 0,04 | 30,00 - 70,00 | ± 0,6 % oder ± 3 mm (Der größere numerische Wert ist maßgebend.) | ± 2 mm | ± 10 mm/m | ± 5 mm/m | https://cdn.ais-online.de/m2/17/61417/images/31/47742231px1680x1680.jpg
DEO40-100 SK 1000x500x 15mm | 4003974017766 | 28543 | DEO | Platte | weiß | glatt | Expandiertes Polystyrol (EPS) | 500,00 - 1.000,00 | 1.000,00 | 15,00 - 500,00 | E | dm - mittlere Druckbelastbarkeit | Stufenfalz, stumpf | unkaschiert | 0,04 | 0,10 | 0,04 | 0,35 - 12,80 | 0,04 | 30,00 - 70,00 | ± 0,6 % oder ± 3 mm (Der größere numerische Wert ist maßgebend.) | ± 2 mm | ± 10 mm/m | ± 5 mm/m | https://cdn.ais-online.de/m2/17/61417/images/31/47742231px1680x1680.jpg
DEO40-100 SK 1000x500x160mm | 4003974268779 | 28560 | DEO | Platte | weiß | glatt | Expandiertes Polystyrol (EPS) | 500,00 - 1.000,00 | 1.000,00 | 15,00 - 500,00 | E | dm - mittlere Druckbelastbarkeit | Stufenfalz, stumpf | unkaschiert | 0,04 | 0,10 | 0,04 | 0,35 - 12,80 | 0,04 | 30,00 - 70,00 | ± 0,6 % oder ± 3 mm (Der größere numerische Wert ist maßgebend.) | ± 2 mm | ± 10 mm/m | ± 5 mm/m | https://cdn.ais-online.de/m2/17/61417/images/31/47742231px1680x1680.jpg
DEO40-100 SK 1000x500x180mm | 4003974268786 | 28561 | DEO | Platte | weiß | glatt | Expandiertes Polystyrol (EPS) | 500,00 - 1.000,00 | 1.000,00 | 15,00 - 500,00 | E | dm - mittlere Druckbelastbarkeit | Stufenfalz, stumpf | unkaschiert | 0,04 | 0,10 | 0,04 | 0,35 - 12,80 | 0,04 | 30,00 - 70,00 | ± 0,6 % oder ± 3 mm (Der größere numerische Wert ist maßgebend.) | ± 2 mm | ± 10 mm/m | ± 5 mm/m | https://cdn.ais-online.de/m2/17/61417/images/31/47742231px1680x1680.jpg
DEO40-100 SK 1000x500x200mm | 4003974268793 | 28562 | DEO | Platte | weiß | glatt | Expandiertes Polystyrol (EPS) | 500,00 - 1.000,00 | 1.000,00 | 15,00 - 500,00 | E | dm - mittlere Druckbelastbarkeit | Stufenfalz, stumpf | unkaschiert | 0,04 | 0,10 | 0,04 | 0,35 - 12,80 | 0,04 | 30,00 - 70,00 | ± 0,6 % oder ± 3 mm (Der größere numerische Wert ist maßgebend.) | ± 2 mm | ± 10 mm/m | ± 5 mm/m | https://cdn.ais-online.de/m2/17/61417/images/31/47742231px1680x1680.jpg
DEO40-100 SK 1000x500x 20mm | 4003974268670 | 28544 | DEO | Platte | weiß | glatt | Expandiertes Polystyrol (EPS) | 500,00 - 1.000,00 | 1.000,00 | 15,00 - 500,00 | E | dm - mittlere Druckbelastbarkeit | Stufenfalz, stumpf | unkaschiert | 0,04 | 0,10 | 0,04 | 0,35 - 12,80 | 0,04 | 30,00 - 70,00 | ± 0,6 % oder ± 3 mm (Der größere numerische Wert ist maßgebend.) | ± 2 mm | ± 10 mm/m | ± 5 mm/m | https://cdn.ais-online.de/m2/17/61417/images/31/47742231px1680x1680.jpg
DEO40-100 SK 1000x500x240mm | 4003974382703 | 502084 | DEO | Platte | weiß | glatt | Expandiertes Polystyrol (EPS) | 500,00 - 1.000,00 | 1.000,00 | 15,00 - 500,00 | E | dm - mittlere Druckbelastbarkeit | Stufenfalz, stumpf | unkaschiert | 0,04 | 0,10 | 0,04 | 0,35 - 12,80 | 0,04 | 30,00 - 70,00 | ± 0,6 % oder ± 3 mm (Der größere numerische Wert ist maßgebend.) | ± 2 mm | ± 10 mm/m | ± 5 mm/m | https://cdn.ais-online.de/m2/17/61417/images/31/47742231px1680x1680.jpg
DEO40-100 SK 1000x500x250mm | 4003974354526 | 499568 | DEO | Platte | weiß | glatt | Expandiertes Polystyrol (EPS) | 500,00 - 1.000,00 | 1.000,00 | 15,00 - 500,00 | E | dm - mittlere Druckbelastbarkeit | Stufenfalz, stumpf | unkaschiert | 0,04 | 0,10 | 0,04 | 0,35 - 12,80 | 0,04 | 30,00 - 70,00 | ± 0,6 % oder ± 3 mm (Der größere numerische Wert ist maßgebend.) | ± 2 mm | ± 10 mm/m | ± 5 mm/m | https://cdn.ais-online.de/m2/17/61417/images/31/47742231px1680x1680.jpg
DEO40-100 SK 1000x500x 25mm | 4003974017780 | 28545 | DEO | Platte | weiß | glatt | Expandiertes Polystyrol (EPS) | 500,00 - 1.000,00 | 1.000,00 | 15,00 - 500,00 | E | dm - mittlere Druckbelastbarkeit | Stufenfalz, stumpf | unkaschiert | 0,04 | 0,10 | 0,04 | 0,35 - 12,80 | 0,04 | 30,00 - 70,00 | ± 0,6 % oder ± 3 mm (Der größere numerische Wert ist maßgebend.) | ± 2 mm | ± 10 mm/m | ± 5 mm/m | https://cdn.ais-online.de/m2/17/61417/images/31/47742231px1680x1680.jpg
DEO40-100 SK 1000x500x270mm | 4003974382710 | 502085 | DEO | Platte | weiß | glatt | Expandiertes Polystyrol (EPS) | 500,00 - 1.000,00 | 1.000,00 | 15,00 - 500,00 | E | dm - mittlere Druckbelastbarkeit | Stufenfalz, stumpf | unkaschiert | 0,04 | 0,10 | 0,04 | 0,35 - 12,80 | 0,04 | 30,00 - 70,00 | ± 0,6 % oder ± 3 mm (Der größere numerische Wert ist maßgebend.) | ± 2 mm | ± 10 mm/m | ± 5 mm/m | https://cdn.ais-online.de/m2/17/61417/images/31/47742231px1680x1680.jpg
DEO40-100 SK 1000x500x280mm | 4003974382727 | 502086 | DEO | Platte | weiß | glatt | Expandiertes Polystyrol (EPS) | 500,00 - 1.000,00 | 1.000,00 | 15,00 - 500,00 | E | dm - mittlere Druckbelastbarkeit | Stufenfalz, stumpf | unkaschiert | 0,04 | 0,10 | 0,04 | 0,35 - 12,80 | 0,04 | 30,00 - 70,00 | ± 0,6 % oder ± 3 mm (Der größere numerische Wert ist maßgebend.) | ± 2 mm | ± 10 mm/m | ± 5 mm/m | https://cdn.ais-online.de/m2/17/61417/images/31/47742231px1680x1680.jpg
DEO40-100 SK 1000x500x300mm | 4003974382734 | 502087 | DEO | Platte | weiß | glatt | Expandiertes Polystyrol (EPS) | 500,00 - 1.000,00 | 1.000,00 | 15,00 - 500,00 | E | dm - mittlere Druckbelastbarkeit | Stufenfalz, stumpf | unkaschiert | 0,04 | 0,10 | 0,04 | 0,35 - 12,80 | 0,04 | 30,00 - 70,00 | ± 0,6 % oder ± 3 mm (Der größere numerische Wert ist maßgebend.) | ± 2 mm | ± 10 mm/m | ± 5 mm/m | https://cdn.ais-online.de/m2/17/61417/images/31/47742231px1680x1680.jpg
DEO40-100 SK 1000x500x 30mm | 4003974268687 | 28546 | DEO | Platte | weiß | glatt | Expandiertes Polystyrol (EPS) | 500,00 - 1.000,00 | 1.000,00 | 15,00 - 500,00 | E | dm - mittlere Druckbelastbarkeit | Stufenfalz, stumpf | unkaschiert | 0,04 | 0,10 | 0,04 | 0,35 - 12,80 | 0,04 | 30,00 - 70,00 | ± 0,6 % oder ± 3 mm (Der größere numerische Wert ist maßgebend.) | ± 2 mm | ± 10 mm/m | ± 5 mm/m | https://cdn.ais-online.de/m2/17/61417/images/31/47742231px1680x1680.jpg
DEO40-100 SK 1000x500x350mm | 4003974382741 | 502088 | DEO | Platte | weiß | glatt | Expandiertes Polystyrol (EPS) | 500,00 - 1.000,00 | 1.000,00 | 15,00 - 500,00 | E | dm - mittlere Druckbelastbarkeit | Stufenfalz, stumpf | unkaschiert | 0,04 | 0,10 | 0,04 | 0,35 - 12,80 | 0,04 | 30,00 - 70,00 | ± 0,6 % oder ± 3 mm (Der größere numerische Wert ist maßgebend.) | ± 2 mm | ± 10 mm/m | ± 5 mm/m | https://cdn.ais-online.de/m2/17/61417/images/31/47742231px1680x1680.jpg
DEO40-100 SK 1000x500x 35mm | 4003974017803 | 28547 | DEO | Platte | weiß | glatt | Expandiertes Polystyrol (EPS) | 500,00 - 1.000,00 | 1.000,00 | 15,00 - 500,00 | E | dm - mittlere Druckbelastbarkeit | Stufenfalz, stumpf | unkaschiert | 0,04 | 0,10 | 0,04 | 0,35 - 12,80 | 0,04 | 30,00 - 70,00 | ± 0,6 % oder ± 3 mm (Der größere numerische Wert ist maßgebend.) | ± 2 mm | ± 10 mm/m | ± 5 mm/m | https://cdn.ais-online.de/m2/17/61417/images/31/47742231px1680x1680.jpg
DEO40-100 SK 1000x500x 40mm | 4003974268694 | 28548 | DEO | Platte | weiß | glatt | Expandiertes Polystyrol (EPS) | 500,00 - 1.000,00 | 1.000,00 | 15,00 - 500,00 | E | dm - mittlere Druckbelastbarkeit | Stufenfalz, stumpf | unkaschiert | 0,04 | 0,10 | 0,04 | 0,35 - 12,80 | 0,04 | 30,00 - 70,00 | ± 0,6 % oder ± 3 mm (Der größere numerische Wert ist maßgebend.) | ± 2 mm | ± 10 mm/m | ± 5 mm/m | https://cdn.ais-online.de/m2/17/61417/images/31/47742231px1680x1680.jpg
DEO40-100 SK 1000x500x 45mm | 4003974085925 | 50057 | DEO | Platte | weiß | glatt | Expandiertes Polystyrol (EPS) | 500,00 - 1.000,00 | 1.000,00 | 15,00 - 500,00 | E | dm - mittlere Druckbelastbarkeit | Stufenfalz, stumpf | unkaschiert | 0,04 | 0,10 | 0,04 | 0,35 - 12,80 | 0,04 | 30,00 - 70,00 | ± 0,6 % oder ± 3 mm (Der größere numerische Wert ist maßgebend.) | ± 2 mm | ± 10 mm/m | ± 5 mm/m | https://cdn.ais-online.de/m2/17/61417/images/31/47742231px1680x1680.jpg
DEO40-100 SK 1000x500x 50mm | 4003974268700 | 28549 | DEO | Platte | weiß | glatt | Expandiertes Polystyrol (EPS) | 500,00 - 1.000,00 | 1.000,00 | 15,00 - 500,00 | E | dm - mittlere Druckbelastbarkeit | Stufenfalz, stumpf | unkaschiert | 0,04 | 0,10 | 0,04 | 0,35 - 12,80 | 0,04 | 30,00 - 70,00 | ± 0,6 % oder ± 3 mm (Der größere numerische Wert ist maßgebend.) | ± 2 mm | ± 10 mm/m | ± 5 mm/m | https://cdn.ais-online.de/m2/17/61417/images/31/47742231px1680x1680.jpg
DEO40-100 SK 1000x500x 55mm | 4003974051265 | 26237 | DEO | Platte | weiß | glatt | Expandiertes Polystyrol (EPS) | 500,00 - 1.000,00 | 1.000,00 | 15,00 - 500,00 | E | dm - mittlere Druckbelastbarkeit | Stufenfalz, stumpf | unkaschiert | 0,04 | 0,10 | 0,04 | 0,35 - 12,80 | 0,04 | 30,00 - 70,00 | ± 0,6 % oder ± 3 mm (Der größere numerische Wert ist maßgebend.) | ± 2 mm | ± 10 mm/m | ± 5 mm/m | https://cdn.ais-online.de/m2/17/61417/images/31/47742231px1680x1680.jpg
DEO40-100 SK 1000x500x 60mm | 4003974268717 | 28550 | DEO | Platte | weiß | glatt | Expandiertes Polystyrol (EPS) | 500,00 - 1.000,00 | 1.000,00 | 15,00 - 500,00 | E | dm - mittlere Druckbelastbarkeit | Stufenfalz, stumpf | unkaschiert | 0,04 | 0,10 | 0,04 | 0,35 - 12,80 | 0,04 | 30,00 - 70,00 | ± 0,6 % oder ± 3 mm (Der größere numerische Wert ist maßgebend.) | ± 2 mm | ± 10 mm/m | ± 5 mm/m | https://cdn.ais-online.de/m2/17/61417/images/31/47742231px1680x1680.jpg
DEO40-100 SK 1000x500x 65mm | 4003974400100 | 503832 | DEO | Platte | weiß | glatt | Expandiertes Polystyrol (EPS) | 500,00 - 1.000,00 | 1.000,00 | 15,00 - 500,00 | E | dm - mittlere Druckbelastbarkeit | Stufenfalz, stumpf | unkaschiert | 0,04 | 0,10 | 0,04 | 0,35 - 12,80 | 0,04 | 30,00 - 70,00 | ± 0,6 % oder ± 3 mm (Der größere numerische Wert ist maßgebend.) | ± 2 mm | ± 10 mm/m | ± 5 mm/m | https://cdn.ais-online.de/m2/17/61417/images/31/47742231px1680x1680.jpg
DEO40-100 SK 1000x500x 70mm | 4003974268724 | 28551 | DEO | Platte | weiß | glatt | Expandiertes Polystyrol (EPS) | 500,00 - 1.000,00 | 1.000,00 | 15,00 - 500,00 | E | dm - mittlere Druckbelastbarkeit | Stufenfalz, stumpf | unkaschiert | 0,04 | 0,10 | 0,04 | 0,35 - 12,80 | 0,04 | 30,00 - 70,00 | ± 0,6 % oder ± 3 mm (Der größere numerische Wert ist maßgebend.) | ± 2 mm | ± 10 mm/m | ± 5 mm/m | https://cdn.ais-online.de/m2/17/61417/images/31/47742231px1680x1680.jpg
DEO40-100 SK 1000x500x 75mm | 4003974382697 | 502083 | DEO | Platte | weiß | glatt | Expandiertes Polystyrol (EPS) | 500,00 - 1.000,00 | 1.000,00 | 15,00 - 500,00 | E | dm - mittlere Druckbelastbarkeit | Stufenfalz, stumpf | unkaschiert | 0,04 | 0,10 | 0,04 | 0,35 - 12,80 | 0,04 | 30,00 - 70,00 | ± 0,6 % oder ± 3 mm (Der größere numerische Wert ist maßgebend.) | ± 2 mm | ± 10 mm/m | ± 5 mm/m | https://cdn.ais-online.de/m2/17/61417/images/31/47742231px1680x1680.jpg
DEO40-100 SK 1000x500x 80mm | 4003974268731 | 28552 | DEO | Platte | weiß | glatt | Expandiertes Polystyrol (EPS) | 500,00 - 1.000,00 | 1.000,00 | 15,00 - 500,00 | E | dm - mittlere Druckbelastbarkeit | Stufenfalz, stumpf | unkaschiert | 0,04 | 0,10 | 0,04 | 0,35 - 12,80 | 0,04 | 30,00 - 70,00 | ± 0,6 % oder ± 3 mm (Der größere numerische Wert ist maßgebend.) | ± 2 mm | ± 10 mm/m | ± 5 mm/m | https://cdn.ais-online.de/m2/17/61417/images/31/47742231px1680x1680.jpg
DEO40-100 SK 1000x500x 85mm | 4003974411977 | 505059 | DEO | Platte | weiß | glatt | Expandiertes Polystyrol (EPS) | 500,00 - 1.000,00 | 1.000,00 | 15,00 - 500,00 | E | dm - mittlere Druckbelastbarkeit | Stufenfalz, stumpf | unkaschiert | 0,04 | 0,10 | 0,04 | 0,35 - 12,80 | 0,04 | 30,00 - 70,00 | ± 0,6 % oder ± 3 mm (Der größere numerische Wert ist maßgebend.) | ± 2 mm | ± 10 mm/m | ± 5 mm/m | https://cdn.ais-online.de/m2/17/61417/images/31/47742231px1680x1680.jpg
DEO40-100 SK 1000x500x 90mm | 4003974017872 | 28553 | DEO | Platte | weiß | glatt | Expandiertes Polystyrol (EPS) | 500,00 - 1.000,00 | 1.000,00 | 15,00 - 500,00 | E | dm - mittlere Druckbelastbarkeit | Stufenfalz, stumpf | unkaschiert | 0,04 | 0,10 | 0,04 | 0,35 - 12,80 | 0,04 | 30,00 - 70,00 | ± 0,6 % oder ± 3 mm (Der größere numerische Wert ist maßgebend.) | ± 2 mm | ± 10 mm/m | ± 5 mm/m | https://cdn.ais-online.de/m2/17/61417/images/31/47742231px1680x1680.jpg
powered by Heinze