## HIRSCH Porozell
HIRSCH Porozell
Name | GTIN | HAN | Anwendungsgebiet Wärmedämmstoff | Ausführung | Belastbarkeit | Farbton | Oberfläche | Werkstoff | Breite (mm) | Länge (mm) | Stärke (mm) | Brandverhalten | Druckbelastbarkeitsstufe | Kantenausführung | Kaschierung | Werkstoff Kaschierung, Beschichtung | Bemessungswert Wärmeleitfähigkeit (W/(m*K)) | Druckfestigkeit (N/mm²) | Nennwert der Wärmeleitfähigkeit (W/(m*K)) | Wärmedurchlasswiderstand (m²*K/W) | Wärmeleitfähigkeit (W/(m*K)) | Wasserdampfdiffusionswiderstandszahl | Dicke Kaschierung | Breiten- und Längentoleranz | Dickentoleranz | Plattenebenheit | Rechtwinkligkeit | Bilder
HIRSCH Porozell Dachbodenelement OSB 12 mm - EPS 032 DEO dm IR |  |  | DEO | Platte | begehbar | grau | glatt | Expandiertes Polystyrol (EPS) | 509,00 | 1.009,00 | 72,00 - 252,00 | E | dm - mittlere Druckbelastbarkeit | stumpf | einseitig | OSB3-Verlegeplatte | 0,03 | 100,00 | 0,03 | 1,90 - 7,70 | 0,03 | 30,00 - 70,00 | OSB3-Verlegeplatte 12 mm | ± 0,6 % oder ± 3 mm (Der größere numerische Wert ist maßgebend.) | ± 2 mm | ± 10 mm/m | ± 5 mm/m | https://cdn.ais-online.de/m2/17/61417/images/80/45884980px4895x2940.jpg
Dachboden OSB12 32-100 SK 1000x500x112mm | 4003974415968 | 505517 | DEO | Platte | begehbar | grau | glatt | Expandiertes Polystyrol (EPS) | 509,00 | 1.009,00 | 72,00 - 252,00 | E | dm - mittlere Druckbelastbarkeit | stumpf | einseitig | OSB3-Verlegeplatte | 0,03 | 100,00 | 0,03 | 1,90 - 7,70 | 0,03 | 30,00 - 70,00 | OSB3-Verlegeplatte 12 mm | ± 0,6 % oder ± 3 mm (Der größere numerische Wert ist maßgebend.) | ± 2 mm | ± 10 mm/m | ± 5 mm/m | https://cdn.ais-online.de/m2/17/61417/images/80/45884980px4895x2940.jpg
Dachboden OSB12 32-100 SK 1000x500x132mm | 4003974415975 | 505518 | DEO | Platte | begehbar | grau | glatt | Expandiertes Polystyrol (EPS) | 509,00 | 1.009,00 | 72,00 - 252,00 | E | dm - mittlere Druckbelastbarkeit | stumpf | einseitig | OSB3-Verlegeplatte | 0,03 | 100,00 | 0,03 | 1,90 - 7,70 | 0,03 | 30,00 - 70,00 | OSB3-Verlegeplatte 12 mm | ± 0,6 % oder ± 3 mm (Der größere numerische Wert ist maßgebend.) | ± 2 mm | ± 10 mm/m | ± 5 mm/m | https://cdn.ais-online.de/m2/17/61417/images/80/45884980px4895x2940.jpg
Dachboden OSB12 32-100 SK 1000x500x152mm | 4003974415982 | 505519 | DEO | Platte | begehbar | grau | glatt | Expandiertes Polystyrol (EPS) | 509,00 | 1.009,00 | 72,00 - 252,00 | E | dm - mittlere Druckbelastbarkeit | stumpf | einseitig | OSB3-Verlegeplatte | 0,03 | 100,00 | 0,03 | 1,90 - 7,70 | 0,03 | 30,00 - 70,00 | OSB3-Verlegeplatte 12 mm | ± 0,6 % oder ± 3 mm (Der größere numerische Wert ist maßgebend.) | ± 2 mm | ± 10 mm/m | ± 5 mm/m | https://cdn.ais-online.de/m2/17/61417/images/80/45884980px4895x2940.jpg
Dachboden OSB12 32-100 SK 1000x500x172mm | 4003974415999 | 505520 | DEO | Platte | begehbar | grau | glatt | Expandiertes Polystyrol (EPS) | 509,00 | 1.009,00 | 72,00 - 252,00 | E | dm - mittlere Druckbelastbarkeit | stumpf | einseitig | OSB3-Verlegeplatte | 0,03 | 100,00 | 0,03 | 1,90 - 7,70 | 0,03 | 30,00 - 70,00 | OSB3-Verlegeplatte 12 mm | ± 0,6 % oder ± 3 mm (Der größere numerische Wert ist maßgebend.) | ± 2 mm | ± 10 mm/m | ± 5 mm/m | https://cdn.ais-online.de/m2/17/61417/images/80/45884980px4895x2940.jpg
Dachboden OSB12 32-100 SK 1000x500x192mm | 4003974416002 | 505521 | DEO | Platte | begehbar | grau | glatt | Expandiertes Polystyrol (EPS) | 509,00 | 1.009,00 | 72,00 - 252,00 | E | dm - mittlere Druckbelastbarkeit | stumpf | einseitig | OSB3-Verlegeplatte | 0,03 | 100,00 | 0,03 | 1,90 - 7,70 | 0,03 | 30,00 - 70,00 | OSB3-Verlegeplatte 12 mm | ± 0,6 % oder ± 3 mm (Der größere numerische Wert ist maßgebend.) | ± 2 mm | ± 10 mm/m | ± 5 mm/m | https://cdn.ais-online.de/m2/17/61417/images/80/45884980px4895x2940.jpg
Dachboden OSB12 32-100 SK 1000x500x212mm | 4003974416019 | 505522 | DEO | Platte | begehbar | grau | glatt | Expandiertes Polystyrol (EPS) | 509,00 | 1.009,00 | 72,00 - 252,00 | E | dm - mittlere Druckbelastbarkeit | stumpf | einseitig | OSB3-Verlegeplatte | 0,03 | 100,00 | 0,03 | 1,90 - 7,70 | 0,03 | 30,00 - 70,00 | OSB3-Verlegeplatte 12 mm | ± 0,6 % oder ± 3 mm (Der größere numerische Wert ist maßgebend.) | ± 2 mm | ± 10 mm/m | ± 5 mm/m | https://cdn.ais-online.de/m2/17/61417/images/80/45884980px4895x2940.jpg
Dachboden OSB12 32-100 SK 1000x500x232mm | 4003974418693 | 505831 | DEO | Platte | begehbar | grau | glatt | Expandiertes Polystyrol (EPS) | 509,00 | 1.009,00 | 72,00 - 252,00 | E | dm - mittlere Druckbelastbarkeit | stumpf | einseitig | OSB3-Verlegeplatte | 0,03 | 100,00 | 0,03 | 1,90 - 7,70 | 0,03 | 30,00 - 70,00 | OSB3-Verlegeplatte 12 mm | ± 0,6 % oder ± 3 mm (Der größere numerische Wert ist maßgebend.) | ± 2 mm | ± 10 mm/m | ± 5 mm/m | https://cdn.ais-online.de/m2/17/61417/images/80/45884980px4895x2940.jpg
Dachboden OSB12 32-100 SK 1000x500x252mm | 4003974419614 | 505951 | DEO | Platte | begehbar | grau | glatt | Expandiertes Polystyrol (EPS) | 509,00 | 1.009,00 | 72,00 - 252,00 | E | dm - mittlere Druckbelastbarkeit | stumpf | einseitig | OSB3-Verlegeplatte | 0,03 | 100,00 | 0,03 | 1,90 - 7,70 | 0,03 | 30,00 - 70,00 | OSB3-Verlegeplatte 12 mm | ± 0,6 % oder ± 3 mm (Der größere numerische Wert ist maßgebend.) | ± 2 mm | ± 10 mm/m | ± 5 mm/m | https://cdn.ais-online.de/m2/17/61417/images/80/45884980px4895x2940.jpg
Dachboden OSB12 32-100 SK 1000x500x 72mm | 4003974419607 | 505950 | DEO | Platte | begehbar | grau | glatt | Expandiertes Polystyrol (EPS) | 509,00 | 1.009,00 | 72,00 - 252,00 | E | dm - mittlere Druckbelastbarkeit | stumpf | einseitig | OSB3-Verlegeplatte | 0,03 | 100,00 | 0,03 | 1,90 - 7,70 | 0,03 | 30,00 - 70,00 | OSB3-Verlegeplatte 12 mm | ± 0,6 % oder ± 3 mm (Der größere numerische Wert ist maßgebend.) | ± 2 mm | ± 10 mm/m | ± 5 mm/m | https://cdn.ais-online.de/m2/17/61417/images/80/45884980px4895x2940.jpg
Dachboden OSB12 32-100 SK 1000x500x 92mm | 4003974415951 | 505516 | DEO | Platte | begehbar | grau | glatt | Expandiertes Polystyrol (EPS) | 509,00 | 1.009,00 | 72,00 - 252,00 | E | dm - mittlere Druckbelastbarkeit | stumpf | einseitig | OSB3-Verlegeplatte | 0,03 | 100,00 | 0,03 | 1,90 - 7,70 | 0,03 | 30,00 - 70,00 | OSB3-Verlegeplatte 12 mm | ± 0,6 % oder ± 3 mm (Der größere numerische Wert ist maßgebend.) | ± 2 mm | ± 10 mm/m | ± 5 mm/m | https://cdn.ais-online.de/m2/17/61417/images/80/45884980px4895x2940.jpg
powered by Heinze