## HIRSCH Porozell
HIRSCH Porozell
Name | GTIN | HAN | Anwendungsgebiet Wärmedämmstoff | Ausführung | Belastbarkeit | Farbton | Oberfläche | Werkstoff | Breite (mm) | Länge (mm) | Stärke (mm) | Brandverhalten | Druckbelastbarkeitsstufe | Kantenausführung | Kaschierung | Werkstoff Kaschierung, Beschichtung | Bemessungswert Wärmeleitfähigkeit (W/(m*K)) | Druckfestigkeit (N/mm²) | Nennwert der Wärmeleitfähigkeit (W/(m*K)) | Wärmedurchlasswiderstand (m²*K/W) | Wärmeleitfähigkeit (W/(m*K)) | Wasserdampfdiffusionswiderstandszahl | Dicke Kaschierung | Breiten- und Längentoleranz | Dickentoleranz | Plattenebenheit | Rechtwinkligkeit | Bilder
HIRSCH Porozell Dachbodenelement Span 19 mm - EPS 032 DEO dm IR |  |  | DEO | Platte | begehbar | grau | glatt | Expandiertes Polystyrol (EPS) | 509,00 | 1.009,00 | 79,00 - 259,00 | E | dm - mittlere Druckbelastbarkeit | stumpf | einseitig | Verlegespanplatte P3 | 0,03 | 100,00 | 0,03 | 1,90 - 7,70 | 0,03 | 30,00 - 70,00 | Verlegespanplatte P3 19 mm | ± 0,6 % oder ± 3 mm (Der größere numerische Wert ist maßgebend.) | ± 2 mm | ± 10 mm/m | ± 5 mm/m | https://cdn.ais-online.de/m2/17/61417/images/62/45884962px4895x2940.jpg
Dachboden SPAN 32-100 SK 1000x500x119mm | 4003974415821 | 505503 | DEO | Platte | begehbar | grau | glatt | Expandiertes Polystyrol (EPS) | 509,00 | 1.009,00 | 79,00 - 259,00 | E | dm - mittlere Druckbelastbarkeit | stumpf | einseitig | Verlegespanplatte P3 | 0,03 | 100,00 | 0,03 | 1,90 - 7,70 | 0,03 | 30,00 - 70,00 | Verlegespanplatte P3 19 mm | ± 0,6 % oder ± 3 mm (Der größere numerische Wert ist maßgebend.) | ± 2 mm | ± 10 mm/m | ± 5 mm/m | https://cdn.ais-online.de/m2/17/61417/images/62/45884962px4895x2940.jpg
Dachboden SPAN 32-100 SK 1000x500x139mm | 4003974415838 | 505504 | DEO | Platte | begehbar | grau | glatt | Expandiertes Polystyrol (EPS) | 509,00 | 1.009,00 | 79,00 - 259,00 | E | dm - mittlere Druckbelastbarkeit | stumpf | einseitig | Verlegespanplatte P3 | 0,03 | 100,00 | 0,03 | 1,90 - 7,70 | 0,03 | 30,00 - 70,00 | Verlegespanplatte P3 19 mm | ± 0,6 % oder ± 3 mm (Der größere numerische Wert ist maßgebend.) | ± 2 mm | ± 10 mm/m | ± 5 mm/m | https://cdn.ais-online.de/m2/17/61417/images/62/45884962px4895x2940.jpg
Dachboden SPAN 32-100 SK 1000x500x159mm | 4003974415845 | 505505 | DEO | Platte | begehbar | grau | glatt | Expandiertes Polystyrol (EPS) | 509,00 | 1.009,00 | 79,00 - 259,00 | E | dm - mittlere Druckbelastbarkeit | stumpf | einseitig | Verlegespanplatte P3 | 0,03 | 100,00 | 0,03 | 1,90 - 7,70 | 0,03 | 30,00 - 70,00 | Verlegespanplatte P3 19 mm | ± 0,6 % oder ± 3 mm (Der größere numerische Wert ist maßgebend.) | ± 2 mm | ± 10 mm/m | ± 5 mm/m | https://cdn.ais-online.de/m2/17/61417/images/62/45884962px4895x2940.jpg
Dachboden SPAN 32-100 SK 1000x500x179mm | 4003974415852 | 505506 | DEO | Platte | begehbar | grau | glatt | Expandiertes Polystyrol (EPS) | 509,00 | 1.009,00 | 79,00 - 259,00 | E | dm - mittlere Druckbelastbarkeit | stumpf | einseitig | Verlegespanplatte P3 | 0,03 | 100,00 | 0,03 | 1,90 - 7,70 | 0,03 | 30,00 - 70,00 | Verlegespanplatte P3 19 mm | ± 0,6 % oder ± 3 mm (Der größere numerische Wert ist maßgebend.) | ± 2 mm | ± 10 mm/m | ± 5 mm/m | https://cdn.ais-online.de/m2/17/61417/images/62/45884962px4895x2940.jpg
Dachboden SPAN 32-100 SK 1000x500x199mm | 4003974415869 | 505507 | DEO | Platte | begehbar | grau | glatt | Expandiertes Polystyrol (EPS) | 509,00 | 1.009,00 | 79,00 - 259,00 | E | dm - mittlere Druckbelastbarkeit | stumpf | einseitig | Verlegespanplatte P3 | 0,03 | 100,00 | 0,03 | 1,90 - 7,70 | 0,03 | 30,00 - 70,00 | Verlegespanplatte P3 19 mm | ± 0,6 % oder ± 3 mm (Der größere numerische Wert ist maßgebend.) | ± 2 mm | ± 10 mm/m | ± 5 mm/m | https://cdn.ais-online.de/m2/17/61417/images/62/45884962px4895x2940.jpg
Dachboden SPAN 32-100 SK 1000x500x219mm | 4003974415876 | 505508 | DEO | Platte | begehbar | grau | glatt | Expandiertes Polystyrol (EPS) | 509,00 | 1.009,00 | 79,00 - 259,00 | E | dm - mittlere Druckbelastbarkeit | stumpf | einseitig | Verlegespanplatte P3 | 0,03 | 100,00 | 0,03 | 1,90 - 7,70 | 0,03 | 30,00 - 70,00 | Verlegespanplatte P3 19 mm | ± 0,6 % oder ± 3 mm (Der größere numerische Wert ist maßgebend.) | ± 2 mm | ± 10 mm/m | ± 5 mm/m | https://cdn.ais-online.de/m2/17/61417/images/62/45884962px4895x2940.jpg
Dachboden SPAN 32-100 SK 1000x500x239mm | 4003974419560 | 505946 | DEO | Platte | begehbar | grau | glatt | Expandiertes Polystyrol (EPS) | 509,00 | 1.009,00 | 79,00 - 259,00 | E | dm - mittlere Druckbelastbarkeit | stumpf | einseitig | Verlegespanplatte P3 | 0,03 | 100,00 | 0,03 | 1,90 - 7,70 | 0,03 | 30,00 - 70,00 | Verlegespanplatte P3 19 mm | ± 0,6 % oder ± 3 mm (Der größere numerische Wert ist maßgebend.) | ± 2 mm | ± 10 mm/m | ± 5 mm/m | https://cdn.ais-online.de/m2/17/61417/images/62/45884962px4895x2940.jpg
Dachboden SPAN 32-100 SK 1000x500x259mm | 4003974419577 | 505947 | DEO | Platte | begehbar | grau | glatt | Expandiertes Polystyrol (EPS) | 509,00 | 1.009,00 | 79,00 - 259,00 | E | dm - mittlere Druckbelastbarkeit | stumpf | einseitig | Verlegespanplatte P3 | 0,03 | 100,00 | 0,03 | 1,90 - 7,70 | 0,03 | 30,00 - 70,00 | Verlegespanplatte P3 19 mm | ± 0,6 % oder ± 3 mm (Der größere numerische Wert ist maßgebend.) | ± 2 mm | ± 10 mm/m | ± 5 mm/m | https://cdn.ais-online.de/m2/17/61417/images/62/45884962px4895x2940.jpg
Dachboden SPAN 32-100 SK 1000x500x 79mm | 4003974419553 | 505945 | DEO | Platte | begehbar | grau | glatt | Expandiertes Polystyrol (EPS) | 509,00 | 1.009,00 | 79,00 - 259,00 | E | dm - mittlere Druckbelastbarkeit | stumpf | einseitig | Verlegespanplatte P3 | 0,03 | 100,00 | 0,03 | 1,90 - 7,70 | 0,03 | 30,00 - 70,00 | Verlegespanplatte P3 19 mm | ± 0,6 % oder ± 3 mm (Der größere numerische Wert ist maßgebend.) | ± 2 mm | ± 10 mm/m | ± 5 mm/m | https://cdn.ais-online.de/m2/17/61417/images/62/45884962px4895x2940.jpg
Dachboden SPAN 32-100 SK 1000x500x 99mm | 4003974415814 | 505502 | DEO | Platte | begehbar | grau | glatt | Expandiertes Polystyrol (EPS) | 509,00 | 1.009,00 | 79,00 - 259,00 | E | dm - mittlere Druckbelastbarkeit | stumpf | einseitig | Verlegespanplatte P3 | 0,03 | 100,00 | 0,03 | 1,90 - 7,70 | 0,03 | 30,00 - 70,00 | Verlegespanplatte P3 19 mm | ± 0,6 % oder ± 3 mm (Der größere numerische Wert ist maßgebend.) | ± 2 mm | ± 10 mm/m | ± 5 mm/m | https://cdn.ais-online.de/m2/17/61417/images/62/45884962px4895x2940.jpg
powered by Heinze