## HIRSCH Porozell
HIRSCH Porozell
Name | GTIN | HAN | Anwendungsgebiet Wärmedämmstoff | Ausführung | Belastbarkeit | Farbton | Oberfläche | Werkstoff | Breite (mm) | Länge (mm) | Stärke (mm) | Brandverhalten | Druckbelastbarkeitsstufe | Kantenausführung | Kaschierung | Werkstoff Kaschierung, Beschichtung | Bemessungswert Wärmeleitfähigkeit (W/(m*K)) | Druckfestigkeit (N/mm²) | Nennwert der Wärmeleitfähigkeit (W/(m*K)) | Wärmedurchlasswiderstand (m²*K/W) | Wärmeleitfähigkeit (W/(m*K)) | Wasserdampfdiffusionswiderstandszahl | Dicke Kaschierung | Breiten- und Längentoleranz | Dickentoleranz | Plattenebenheit | Rechtwinkligkeit | Bilder
HIRSCH Porozell Dachbodenelement Span 19 mm - EPS 035 DEO dm |  |  | DEO | Platte | begehbar | weiß | glatt | Expandiertes Polystyrol (EPS) | 509,00 | 1.009,00 | 79,00 - 259,00 | E | dm - mittlere Druckbelastbarkeit | stumpf | einseitig | Verlegespanplatte P3 | 0,04 | 100,00 | 0,03 | 1,75 - 7,05 | 0,04 | 30,00 - 70,00 | Verlegespanplatte P3 19 mm | ± 0,6 % oder ± 3 mm (Der größere numerische Wert ist maßgebend.) | ± 2 mm | ± 10 mm/m | ± 5 mm/m | https://cdn.ais-online.de/m2/17/61417/images/62/45884962px4895x2940.jpg
Dachboden SPAN 35-100 SK 1000x500x119mm | 4003974415753 | 505496 | DEO | Platte | begehbar | weiß | glatt | Expandiertes Polystyrol (EPS) | 509,00 | 1.009,00 | 79,00 - 259,00 | E | dm - mittlere Druckbelastbarkeit | stumpf | einseitig | Verlegespanplatte P3 | 0,04 | 100,00 | 0,03 | 1,75 - 7,05 | 0,04 | 30,00 - 70,00 | Verlegespanplatte P3 19 mm | ± 0,6 % oder ± 3 mm (Der größere numerische Wert ist maßgebend.) | ± 2 mm | ± 10 mm/m | ± 5 mm/m | https://cdn.ais-online.de/m2/17/61417/images/62/45884962px4895x2940.jpg
Dachboden SPAN 35-100 SK 1000x500x139mm | 4003974415760 | 505497 | DEO | Platte | begehbar | weiß | glatt | Expandiertes Polystyrol (EPS) | 509,00 | 1.009,00 | 79,00 - 259,00 | E | dm - mittlere Druckbelastbarkeit | stumpf | einseitig | Verlegespanplatte P3 | 0,04 | 100,00 | 0,03 | 1,75 - 7,05 | 0,04 | 30,00 - 70,00 | Verlegespanplatte P3 19 mm | ± 0,6 % oder ± 3 mm (Der größere numerische Wert ist maßgebend.) | ± 2 mm | ± 10 mm/m | ± 5 mm/m | https://cdn.ais-online.de/m2/17/61417/images/62/45884962px4895x2940.jpg
Dachboden SPAN 35-100 SK 1000x500x159mm | 4003974415777 | 505498 | DEO | Platte | begehbar | weiß | glatt | Expandiertes Polystyrol (EPS) | 509,00 | 1.009,00 | 79,00 - 259,00 | E | dm - mittlere Druckbelastbarkeit | stumpf | einseitig | Verlegespanplatte P3 | 0,04 | 100,00 | 0,03 | 1,75 - 7,05 | 0,04 | 30,00 - 70,00 | Verlegespanplatte P3 19 mm | ± 0,6 % oder ± 3 mm (Der größere numerische Wert ist maßgebend.) | ± 2 mm | ± 10 mm/m | ± 5 mm/m | https://cdn.ais-online.de/m2/17/61417/images/62/45884962px4895x2940.jpg
Dachboden SPAN 35-100 SK 1000x500x179mm | 4003974415784 | 505499 | DEO | Platte | begehbar | weiß | glatt | Expandiertes Polystyrol (EPS) | 509,00 | 1.009,00 | 79,00 - 259,00 | E | dm - mittlere Druckbelastbarkeit | stumpf | einseitig | Verlegespanplatte P3 | 0,04 | 100,00 | 0,03 | 1,75 - 7,05 | 0,04 | 30,00 - 70,00 | Verlegespanplatte P3 19 mm | ± 0,6 % oder ± 3 mm (Der größere numerische Wert ist maßgebend.) | ± 2 mm | ± 10 mm/m | ± 5 mm/m | https://cdn.ais-online.de/m2/17/61417/images/62/45884962px4895x2940.jpg
Dachboden SPAN 35-100 SK 1000x500x199mm | 4003974415791 | 505500 | DEO | Platte | begehbar | weiß | glatt | Expandiertes Polystyrol (EPS) | 509,00 | 1.009,00 | 79,00 - 259,00 | E | dm - mittlere Druckbelastbarkeit | stumpf | einseitig | Verlegespanplatte P3 | 0,04 | 100,00 | 0,03 | 1,75 - 7,05 | 0,04 | 30,00 - 70,00 | Verlegespanplatte P3 19 mm | ± 0,6 % oder ± 3 mm (Der größere numerische Wert ist maßgebend.) | ± 2 mm | ± 10 mm/m | ± 5 mm/m | https://cdn.ais-online.de/m2/17/61417/images/62/45884962px4895x2940.jpg
Dachboden SPAN 35-100 SK 1000x500x219mm | 4003974415807 | 505501 | DEO | Platte | begehbar | weiß | glatt | Expandiertes Polystyrol (EPS) | 509,00 | 1.009,00 | 79,00 - 259,00 | E | dm - mittlere Druckbelastbarkeit | stumpf | einseitig | Verlegespanplatte P3 | 0,04 | 100,00 | 0,03 | 1,75 - 7,05 | 0,04 | 30,00 - 70,00 | Verlegespanplatte P3 19 mm | ± 0,6 % oder ± 3 mm (Der größere numerische Wert ist maßgebend.) | ± 2 mm | ± 10 mm/m | ± 5 mm/m | https://cdn.ais-online.de/m2/17/61417/images/62/45884962px4895x2940.jpg
Dachboden SPAN 35-100 SK 1000x500x239mm | 4003974419539 | 505943 | DEO | Platte | begehbar | weiß | glatt | Expandiertes Polystyrol (EPS) | 509,00 | 1.009,00 | 79,00 - 259,00 | E | dm - mittlere Druckbelastbarkeit | stumpf | einseitig | Verlegespanplatte P3 | 0,04 | 100,00 | 0,03 | 1,75 - 7,05 | 0,04 | 30,00 - 70,00 | Verlegespanplatte P3 19 mm | ± 0,6 % oder ± 3 mm (Der größere numerische Wert ist maßgebend.) | ± 2 mm | ± 10 mm/m | ± 5 mm/m | https://cdn.ais-online.de/m2/17/61417/images/62/45884962px4895x2940.jpg
Dachboden SPAN 35-100 SK 1000x500x259mm | 4003974419546 | 505944 | DEO | Platte | begehbar | weiß | glatt | Expandiertes Polystyrol (EPS) | 509,00 | 1.009,00 | 79,00 - 259,00 | E | dm - mittlere Druckbelastbarkeit | stumpf | einseitig | Verlegespanplatte P3 | 0,04 | 100,00 | 0,03 | 1,75 - 7,05 | 0,04 | 30,00 - 70,00 | Verlegespanplatte P3 19 mm | ± 0,6 % oder ± 3 mm (Der größere numerische Wert ist maßgebend.) | ± 2 mm | ± 10 mm/m | ± 5 mm/m | https://cdn.ais-online.de/m2/17/61417/images/62/45884962px4895x2940.jpg
Dachboden SPAN 35-100 SK 1000x500x 79mm | 4003974419522 | 505942 | DEO | Platte | begehbar | weiß | glatt | Expandiertes Polystyrol (EPS) | 509,00 | 1.009,00 | 79,00 - 259,00 | E | dm - mittlere Druckbelastbarkeit | stumpf | einseitig | Verlegespanplatte P3 | 0,04 | 100,00 | 0,03 | 1,75 - 7,05 | 0,04 | 30,00 - 70,00 | Verlegespanplatte P3 19 mm | ± 0,6 % oder ± 3 mm (Der größere numerische Wert ist maßgebend.) | ± 2 mm | ± 10 mm/m | ± 5 mm/m | https://cdn.ais-online.de/m2/17/61417/images/62/45884962px4895x2940.jpg
Dachboden SPAN 35-100 SK 1000x500x 99mm | 4003974415746 | 505495 | DEO | Platte | begehbar | weiß | glatt | Expandiertes Polystyrol (EPS) | 509,00 | 1.009,00 | 79,00 - 259,00 | E | dm - mittlere Druckbelastbarkeit | stumpf | einseitig | Verlegespanplatte P3 | 0,04 | 100,00 | 0,03 | 1,75 - 7,05 | 0,04 | 30,00 - 70,00 | Verlegespanplatte P3 19 mm | ± 0,6 % oder ± 3 mm (Der größere numerische Wert ist maßgebend.) | ± 2 mm | ± 10 mm/m | ± 5 mm/m | https://cdn.ais-online.de/m2/17/61417/images/62/45884962px4895x2940.jpg
powered by Heinze