## HIRSCH Porozell
HIRSCH Porozell
Name | GTIN | HAN | Anwendungsgebiet Wärmedämmstoff | Ausführung | Farbton | Oberfläche | Werkstoff | Breite (mm) | Länge (mm) | Stärke (mm) | Brandverhalten | Druckbelastbarkeitsstufe | Kantenausführung | Kaschierung | Bemessungswert Wärmeleitfähigkeit (W/(m*K)) | Druckfestigkeit (N/mm²) | Nennwert der Wärmeleitfähigkeit (W/(m*K)) | Wärmeleitfähigkeit (W/(m*K)) | Wasserdampfdiffusionswiderstandszahl | Breiten- und Längentoleranz | Dickentoleranz | Plattenebenheit | Rechtwinkligkeit | Bilder
HIRSCH Porozell Dachdämmkeil - EPS 035 DAA dh |  |  | DAA | Keil | weiß | glatt | Expandiertes Polystyrol (EPS) | 450,00 - 1.000,00 | 1.000,00 | 50,00 - 200,00 | E | dh - hohe Druckbelastbarkeit | stumpf | unkaschiert | 0,04 | 150,00 | 0,03 | 0,04 | 30,00 - 70,00 | ± 0,6 % oder ± 3 mm (Der größere numerische Wert ist maßgebend.) | ± 2 mm | ± 10 mm/m | ± 5 mm/m | https://cdn.ais-online.de/m2/17/61417/images/42/45884942px5268x2570.jpg
Keil DAA35-150 1000x1000x100/0mm | 4003974363238 | 500132 | DAA | Keil | weiß | glatt | Expandiertes Polystyrol (EPS) | 450,00 - 1.000,00 | 1.000,00 | 50,00 - 200,00 | E | dh - hohe Druckbelastbarkeit | stumpf | unkaschiert | 0,04 | 150,00 | 0,03 | 0,04 | 30,00 - 70,00 | ± 0,6 % oder ± 3 mm (Der größere numerische Wert ist maßgebend.) | ± 2 mm | ± 10 mm/m | ± 5 mm/m | https://cdn.ais-online.de/m2/17/61417/images/42/45884942px5268x2570.jpg
Keil DAA35-150 1000x1000x 50/0mm | 4003974363221 | 500131 | DAA | Keil | weiß | glatt | Expandiertes Polystyrol (EPS) | 450,00 - 1.000,00 | 1.000,00 | 50,00 - 200,00 | E | dh - hohe Druckbelastbarkeit | stumpf | unkaschiert | 0,04 | 150,00 | 0,03 | 0,04 | 30,00 - 70,00 | ± 0,6 % oder ± 3 mm (Der größere numerische Wert ist maßgebend.) | ± 2 mm | ± 10 mm/m | ± 5 mm/m | https://cdn.ais-online.de/m2/17/61417/images/42/45884942px5268x2570.jpg
Keil DAA35-150 1000x 100x100/0mm 50ST | 4003974351617 | 499235 | DAA | Keil | weiß | glatt | Expandiertes Polystyrol (EPS) | 450,00 - 1.000,00 | 1.000,00 | 50,00 - 200,00 | E | dh - hohe Druckbelastbarkeit | stumpf | unkaschiert | 0,04 | 150,00 | 0,03 | 0,04 | 30,00 - 70,00 | ± 0,6 % oder ± 3 mm (Der größere numerische Wert ist maßgebend.) | ± 2 mm | ± 10 mm/m | ± 5 mm/m | https://cdn.ais-online.de/m2/17/61417/images/42/45884942px5268x2570.jpg
Keil DAA35-150 1000x 150x150/0mm 18ST | 4003974351600 | 499237 | DAA | Keil | weiß | glatt | Expandiertes Polystyrol (EPS) | 450,00 - 1.000,00 | 1.000,00 | 50,00 - 200,00 | E | dh - hohe Druckbelastbarkeit | stumpf | unkaschiert | 0,04 | 150,00 | 0,03 | 0,04 | 30,00 - 70,00 | ± 0,6 % oder ± 3 mm (Der größere numerische Wert ist maßgebend.) | ± 2 mm | ± 10 mm/m | ± 5 mm/m | https://cdn.ais-online.de/m2/17/61417/images/42/45884942px5268x2570.jpg
Keil DAA35-150 1000x 200x200/0mm 12ST | 4003974351624 | 499238 | DAA | Keil | weiß | glatt | Expandiertes Polystyrol (EPS) | 450,00 - 1.000,00 | 1.000,00 | 50,00 - 200,00 | E | dh - hohe Druckbelastbarkeit | stumpf | unkaschiert | 0,04 | 150,00 | 0,03 | 0,04 | 30,00 - 70,00 | ± 0,6 % oder ± 3 mm (Der größere numerische Wert ist maßgebend.) | ± 2 mm | ± 10 mm/m | ± 5 mm/m | https://cdn.ais-online.de/m2/17/61417/images/42/45884942px5268x2570.jpg
Keil DAA35-150 1000x 500x100/0mm | 4003974351631 | 499234 | DAA | Keil | weiß | glatt | Expandiertes Polystyrol (EPS) | 450,00 - 1.000,00 | 1.000,00 | 50,00 - 200,00 | E | dh - hohe Druckbelastbarkeit | stumpf | unkaschiert | 0,04 | 150,00 | 0,03 | 0,04 | 30,00 - 70,00 | ± 0,6 % oder ± 3 mm (Der größere numerische Wert ist maßgebend.) | ± 2 mm | ± 10 mm/m | ± 5 mm/m | https://cdn.ais-online.de/m2/17/61417/images/42/45884942px5268x2570.jpg
Keil DAA35-150 1000x 500x 50/0mm | 4003974351648 | 499233 | DAA | Keil | weiß | glatt | Expandiertes Polystyrol (EPS) | 450,00 - 1.000,00 | 1.000,00 | 50,00 - 200,00 | E | dh - hohe Druckbelastbarkeit | stumpf | unkaschiert | 0,04 | 150,00 | 0,03 | 0,04 | 30,00 - 70,00 | ± 0,6 % oder ± 3 mm (Der größere numerische Wert ist maßgebend.) | ± 2 mm | ± 10 mm/m | ± 5 mm/m | https://cdn.ais-online.de/m2/17/61417/images/42/45884942px5268x2570.jpg
Keil DAA35-150 1000x 50x 50/0mm 200ST | 4003974405938 | 504432 | DAA | Keil | weiß | glatt | Expandiertes Polystyrol (EPS) | 450,00 - 1.000,00 | 1.000,00 | 50,00 - 200,00 | E | dh - hohe Druckbelastbarkeit | stumpf | unkaschiert | 0,04 | 150,00 | 0,03 | 0,04 | 30,00 - 70,00 | ± 0,6 % oder ± 3 mm (Der größere numerische Wert ist maßgebend.) | ± 2 mm | ± 10 mm/m | ± 5 mm/m | https://cdn.ais-online.de/m2/17/61417/images/42/45884942px5268x2570.jpg
Keil DAA35-150 1000x 80x 80/0mm 72ST | 4003974409134 | 504763 | DAA | Keil | weiß | glatt | Expandiertes Polystyrol (EPS) | 450,00 - 1.000,00 | 1.000,00 | 50,00 - 200,00 | E | dh - hohe Druckbelastbarkeit | stumpf | unkaschiert | 0,04 | 150,00 | 0,03 | 0,04 | 30,00 - 70,00 | ± 0,6 % oder ± 3 mm (Der größere numerische Wert ist maßgebend.) | ± 2 mm | ± 10 mm/m | ± 5 mm/m | https://cdn.ais-online.de/m2/17/61417/images/42/45884942px5268x2570.jpg
powered by Heinze