## HIRSCH Porozell
HIRSCH Porozell
Name | GTIN | HAN | Anwendungsgebiet Wärmedämmstoff | Ausführung | Farbton | Oberfläche | Werkstoff | Breite (mm) | Länge (mm) | Stärke (mm) | Brandverhalten | Kantenausführung | Kaschierung | Bemessungswert Wärmeleitfähigkeit (W/(m*K)) | Nennwert der Wärmeleitfähigkeit (W/(m*K)) | Wärmedurchlasswiderstand (m²*K/W) | Wärmeleitfähigkeit (W/(m*K)) | Wasserdampfdiffusionswiderstandszahl | Breiten- und Längentoleranz | Dickentoleranz | Plattenebenheit | Rechtwinkligkeit | Zugfestigkeit senkrecht zur Plattenebene | Rohdichte | Bilder
HIRSCH Porozell Fassaden-Dämmplatte BMB (REDcert² zertifiziert) - EPS 034 WDV kd IR |  |  | WDV | Platte | grau | glatt | Expandiertes Polystyrol (EPS) | 500,00 | 1.000,00 | 60,00 - 200,00 | E | stumpf | unkaschiert | 0,03 | 0,03 | 1,80 - 6,05 | 0,03 | 20,00 - 40,00 | ± 2 mm | ± 1 mm | ± 3 mm/m | ± 2 mm/m | ≥ 100 kPa | 14 - 20 kg/m³ | https://cdn.ais-online.de/m2/17/61417/images/25/48792325px2174x1093.webp https://cdn.ais-online.de/m2/17/61417/images/44/47502644px5099x4449.webp
LowCO₂ WDV34 SK 1000x500x100mm | 4003974425509 | 506640 | WDV | Platte | grau | glatt | Expandiertes Polystyrol (EPS) | 500,00 | 1.000,00 | 60,00 - 200,00 | E | stumpf | unkaschiert | 0,03 | 0,03 | 1,80 - 6,05 | 0,03 | 20,00 - 40,00 | ± 2 mm | ± 1 mm | ± 3 mm/m | ± 2 mm/m | ≥ 100 kPa | 14 - 20 kg/m³ | https://cdn.ais-online.de/m2/17/61417/images/25/48792325px2174x1093.webp https://cdn.ais-online.de/m2/17/61417/images/44/47502644px5099x4449.webp
LowCO₂ WDV34 SK 1000x500x120mm | 4003974425516 | 506641 | WDV | Platte | grau | glatt | Expandiertes Polystyrol (EPS) | 500,00 | 1.000,00 | 60,00 - 200,00 | E | stumpf | unkaschiert | 0,03 | 0,03 | 1,80 - 6,05 | 0,03 | 20,00 - 40,00 | ± 2 mm | ± 1 mm | ± 3 mm/m | ± 2 mm/m | ≥ 100 kPa | 14 - 20 kg/m³ | https://cdn.ais-online.de/m2/17/61417/images/25/48792325px2174x1093.webp https://cdn.ais-online.de/m2/17/61417/images/44/47502644px5099x4449.webp
LowCO₂ WDV34 SK 1000x500x140mm | 4003974425523 | 506642 | WDV | Platte | grau | glatt | Expandiertes Polystyrol (EPS) | 500,00 | 1.000,00 | 60,00 - 200,00 | E | stumpf | unkaschiert | 0,03 | 0,03 | 1,80 - 6,05 | 0,03 | 20,00 - 40,00 | ± 2 mm | ± 1 mm | ± 3 mm/m | ± 2 mm/m | ≥ 100 kPa | 14 - 20 kg/m³ | https://cdn.ais-online.de/m2/17/61417/images/25/48792325px2174x1093.webp https://cdn.ais-online.de/m2/17/61417/images/44/47502644px5099x4449.webp
LowCO₂ WDV34 SK 1000x500x160mm | 4003974425530 | 506643 | WDV | Platte | grau | glatt | Expandiertes Polystyrol (EPS) | 500,00 | 1.000,00 | 60,00 - 200,00 | E | stumpf | unkaschiert | 0,03 | 0,03 | 1,80 - 6,05 | 0,03 | 20,00 - 40,00 | ± 2 mm | ± 1 mm | ± 3 mm/m | ± 2 mm/m | ≥ 100 kPa | 14 - 20 kg/m³ | https://cdn.ais-online.de/m2/17/61417/images/25/48792325px2174x1093.webp https://cdn.ais-online.de/m2/17/61417/images/44/47502644px5099x4449.webp
LowCO₂ WDV34 SK 1000x500x180mm | 4003974425547 | 506644 | WDV | Platte | grau | glatt | Expandiertes Polystyrol (EPS) | 500,00 | 1.000,00 | 60,00 - 200,00 | E | stumpf | unkaschiert | 0,03 | 0,03 | 1,80 - 6,05 | 0,03 | 20,00 - 40,00 | ± 2 mm | ± 1 mm | ± 3 mm/m | ± 2 mm/m | ≥ 100 kPa | 14 - 20 kg/m³ | https://cdn.ais-online.de/m2/17/61417/images/25/48792325px2174x1093.webp https://cdn.ais-online.de/m2/17/61417/images/44/47502644px5099x4449.webp
LowCO₂ WDV34 SK 1000x500x200mm | 4003974425554 | 506645 | WDV | Platte | grau | glatt | Expandiertes Polystyrol (EPS) | 500,00 | 1.000,00 | 60,00 - 200,00 | E | stumpf | unkaschiert | 0,03 | 0,03 | 1,80 - 6,05 | 0,03 | 20,00 - 40,00 | ± 2 mm | ± 1 mm | ± 3 mm/m | ± 2 mm/m | ≥ 100 kPa | 14 - 20 kg/m³ | https://cdn.ais-online.de/m2/17/61417/images/25/48792325px2174x1093.webp https://cdn.ais-online.de/m2/17/61417/images/44/47502644px5099x4449.webp
LowCO₂ WDV34 SK 1000x500x 60mm | 4003974425486 | 506638 | WDV | Platte | grau | glatt | Expandiertes Polystyrol (EPS) | 500,00 | 1.000,00 | 60,00 - 200,00 | E | stumpf | unkaschiert | 0,03 | 0,03 | 1,80 - 6,05 | 0,03 | 20,00 - 40,00 | ± 2 mm | ± 1 mm | ± 3 mm/m | ± 2 mm/m | ≥ 100 kPa | 14 - 20 kg/m³ | https://cdn.ais-online.de/m2/17/61417/images/25/48792325px2174x1093.webp https://cdn.ais-online.de/m2/17/61417/images/44/47502644px5099x4449.webp
LowCO₂ WDV34 SK 1000x500x 80mm | 4003974425493 | 506639 | WDV | Platte | grau | glatt | Expandiertes Polystyrol (EPS) | 500,00 | 1.000,00 | 60,00 - 200,00 | E | stumpf | unkaschiert | 0,03 | 0,03 | 1,80 - 6,05 | 0,03 | 20,00 - 40,00 | ± 2 mm | ± 1 mm | ± 3 mm/m | ± 2 mm/m | ≥ 100 kPa | 14 - 20 kg/m³ | https://cdn.ais-online.de/m2/17/61417/images/25/48792325px2174x1093.webp https://cdn.ais-online.de/m2/17/61417/images/44/47502644px5099x4449.webp
powered by Heinze