## HIRSCH Porozell
HIRSCH Porozell
Name | GTIN | HAN | Anwendungsgebiet Wärmedämmstoff | Ausführung | Farbton | Oberfläche | Werkstoff | Breite (mm) | Länge (mm) | Stärke (mm) | Brandverhalten | Kantenausführung | Kaschierung | Bemessungswert Wärmeleitfähigkeit (W/(m*K)) | Nennwert der Wärmeleitfähigkeit (W/(m*K)) | Wärmedurchlasswiderstand (m²*K/W) | Wärmeleitfähigkeit (W/(m*K)) | Wasserdampfdiffusionswiderstandszahl | Breiten- und Längentoleranz | Dickentoleranz | Plattenebenheit | Rechtwinkligkeit | Zugfestigkeit senkrecht zur Plattenebene | Rohdichte | Bilder
HIRSCH Porozell Fassaden-Dämmplatte (grau) - EPS 034 WDV kd IR |  |  | WDV | Platte | grau | glatt | Expandiertes Polystyrol (EPS) | 500,00 | 1.000,00 | 10,00 - 400,00 | E | Nut und Feder, Stufenfalz, stumpf | unkaschiert | 0,03 | 0,03 | 0,30 - 12,10 | 0,03 | 20,00 - 40,00 | ± 2 mm | ± 1 mm | ± 3 mm/m | ± 2 mm/m | ≥ 100 kPa | 14 - 20 kg/m³ | https://cdn.ais-online.de/m2/17/61417/images/39/47742239px1680x1680.jpg
WDV34 NF 988x488x100mm | 4003974364570 | 500284 | WDV | Platte | grau | glatt | Expandiertes Polystyrol (EPS) | 500,00 | 1.000,00 | 10,00 - 400,00 | E | Nut und Feder, Stufenfalz, stumpf | unkaschiert | 0,03 | 0,03 | 0,30 - 12,10 | 0,03 | 20,00 - 40,00 | ± 2 mm | ± 1 mm | ± 3 mm/m | ± 2 mm/m | ≥ 100 kPa | 14 - 20 kg/m³ | https://cdn.ais-online.de/m2/17/61417/images/39/47742239px1680x1680.jpg
WDV34 NF 988x488x120mm | 4003974364587 | 500285 | WDV | Platte | grau | glatt | Expandiertes Polystyrol (EPS) | 500,00 | 1.000,00 | 10,00 - 400,00 | E | Nut und Feder, Stufenfalz, stumpf | unkaschiert | 0,03 | 0,03 | 0,30 - 12,10 | 0,03 | 20,00 - 40,00 | ± 2 mm | ± 1 mm | ± 3 mm/m | ± 2 mm/m | ≥ 100 kPa | 14 - 20 kg/m³ | https://cdn.ais-online.de/m2/17/61417/images/39/47742239px1680x1680.jpg
WDV34 NF 988x488x140mm | 4003974364594 | 500286 | WDV | Platte | grau | glatt | Expandiertes Polystyrol (EPS) | 500,00 | 1.000,00 | 10,00 - 400,00 | E | Nut und Feder, Stufenfalz, stumpf | unkaschiert | 0,03 | 0,03 | 0,30 - 12,10 | 0,03 | 20,00 - 40,00 | ± 2 mm | ± 1 mm | ± 3 mm/m | ± 2 mm/m | ≥ 100 kPa | 14 - 20 kg/m³ | https://cdn.ais-online.de/m2/17/61417/images/39/47742239px1680x1680.jpg
WDV34 NF 988x488x160mm | 4003974364600 | 500287 | WDV | Platte | grau | glatt | Expandiertes Polystyrol (EPS) | 500,00 | 1.000,00 | 10,00 - 400,00 | E | Nut und Feder, Stufenfalz, stumpf | unkaschiert | 0,03 | 0,03 | 0,30 - 12,10 | 0,03 | 20,00 - 40,00 | ± 2 mm | ± 1 mm | ± 3 mm/m | ± 2 mm/m | ≥ 100 kPa | 14 - 20 kg/m³ | https://cdn.ais-online.de/m2/17/61417/images/39/47742239px1680x1680.jpg
WDV34 NF 988x488x180mm | 4003974364617 | 500288 | WDV | Platte | grau | glatt | Expandiertes Polystyrol (EPS) | 500,00 | 1.000,00 | 10,00 - 400,00 | E | Nut und Feder, Stufenfalz, stumpf | unkaschiert | 0,03 | 0,03 | 0,30 - 12,10 | 0,03 | 20,00 - 40,00 | ± 2 mm | ± 1 mm | ± 3 mm/m | ± 2 mm/m | ≥ 100 kPa | 14 - 20 kg/m³ | https://cdn.ais-online.de/m2/17/61417/images/39/47742239px1680x1680.jpg
WDV34 NF 988x488x200mm | 4003974364624 | 500289 | WDV | Platte | grau | glatt | Expandiertes Polystyrol (EPS) | 500,00 | 1.000,00 | 10,00 - 400,00 | E | Nut und Feder, Stufenfalz, stumpf | unkaschiert | 0,03 | 0,03 | 0,30 - 12,10 | 0,03 | 20,00 - 40,00 | ± 2 mm | ± 1 mm | ± 3 mm/m | ± 2 mm/m | ≥ 100 kPa | 14 - 20 kg/m³ | https://cdn.ais-online.de/m2/17/61417/images/39/47742239px1680x1680.jpg
WDV34 NF 988x488x220mm | 4003974377754 | 501589 | WDV | Platte | grau | glatt | Expandiertes Polystyrol (EPS) | 500,00 | 1.000,00 | 10,00 - 400,00 | E | Nut und Feder, Stufenfalz, stumpf | unkaschiert | 0,03 | 0,03 | 0,30 - 12,10 | 0,03 | 20,00 - 40,00 | ± 2 mm | ± 1 mm | ± 3 mm/m | ± 2 mm/m | ≥ 100 kPa | 14 - 20 kg/m³ | https://cdn.ais-online.de/m2/17/61417/images/39/47742239px1680x1680.jpg
WDV34 NF 988x488x240mm | 4003974377761 | 501590 | WDV | Platte | grau | glatt | Expandiertes Polystyrol (EPS) | 500,00 | 1.000,00 | 10,00 - 400,00 | E | Nut und Feder, Stufenfalz, stumpf | unkaschiert | 0,03 | 0,03 | 0,30 - 12,10 | 0,03 | 20,00 - 40,00 | ± 2 mm | ± 1 mm | ± 3 mm/m | ± 2 mm/m | ≥ 100 kPa | 14 - 20 kg/m³ | https://cdn.ais-online.de/m2/17/61417/images/39/47742239px1680x1680.jpg
WDV34 NF 988x488x 60mm | 4003974364556 | 500282 | WDV | Platte | grau | glatt | Expandiertes Polystyrol (EPS) | 500,00 | 1.000,00 | 10,00 - 400,00 | E | Nut und Feder, Stufenfalz, stumpf | unkaschiert | 0,03 | 0,03 | 0,30 - 12,10 | 0,03 | 20,00 - 40,00 | ± 2 mm | ± 1 mm | ± 3 mm/m | ± 2 mm/m | ≥ 100 kPa | 14 - 20 kg/m³ | https://cdn.ais-online.de/m2/17/61417/images/39/47742239px1680x1680.jpg
WDV34 NF 988x488x 80mm | 4003974364563 | 500283 | WDV | Platte | grau | glatt | Expandiertes Polystyrol (EPS) | 500,00 | 1.000,00 | 10,00 - 400,00 | E | Nut und Feder, Stufenfalz, stumpf | unkaschiert | 0,03 | 0,03 | 0,30 - 12,10 | 0,03 | 20,00 - 40,00 | ± 2 mm | ± 1 mm | ± 3 mm/m | ± 2 mm/m | ≥ 100 kPa | 14 - 20 kg/m³ | https://cdn.ais-online.de/m2/17/61417/images/39/47742239px1680x1680.jpg
WDV34 NF 990x490x100mm | 4003974333156 | 497484 | WDV | Platte | grau | glatt | Expandiertes Polystyrol (EPS) | 500,00 | 1.000,00 | 10,00 - 400,00 | E | Nut und Feder, Stufenfalz, stumpf | unkaschiert | 0,03 | 0,03 | 0,30 - 12,10 | 0,03 | 20,00 - 40,00 | ± 2 mm | ± 1 mm | ± 3 mm/m | ± 2 mm/m | ≥ 100 kPa | 14 - 20 kg/m³ | https://cdn.ais-online.de/m2/17/61417/images/39/47742239px1680x1680.jpg
WDV34 NF 990x490x120mm | 4003974333170 | 497486 | WDV | Platte | grau | glatt | Expandiertes Polystyrol (EPS) | 500,00 | 1.000,00 | 10,00 - 400,00 | E | Nut und Feder, Stufenfalz, stumpf | unkaschiert | 0,03 | 0,03 | 0,30 - 12,10 | 0,03 | 20,00 - 40,00 | ± 2 mm | ± 1 mm | ± 3 mm/m | ± 2 mm/m | ≥ 100 kPa | 14 - 20 kg/m³ | https://cdn.ais-online.de/m2/17/61417/images/39/47742239px1680x1680.jpg
WDV34 NF 990x490x140mm | 4003974333194 | 497488 | WDV | Platte | grau | glatt | Expandiertes Polystyrol (EPS) | 500,00 | 1.000,00 | 10,00 - 400,00 | E | Nut und Feder, Stufenfalz, stumpf | unkaschiert | 0,03 | 0,03 | 0,30 - 12,10 | 0,03 | 20,00 - 40,00 | ± 2 mm | ± 1 mm | ± 3 mm/m | ± 2 mm/m | ≥ 100 kPa | 14 - 20 kg/m³ | https://cdn.ais-online.de/m2/17/61417/images/39/47742239px1680x1680.jpg
WDV34 NF 990x490x160mm | 4003974333255 | 497498 | WDV | Platte | grau | glatt | Expandiertes Polystyrol (EPS) | 500,00 | 1.000,00 | 10,00 - 400,00 | E | Nut und Feder, Stufenfalz, stumpf | unkaschiert | 0,03 | 0,03 | 0,30 - 12,10 | 0,03 | 20,00 - 40,00 | ± 2 mm | ± 1 mm | ± 3 mm/m | ± 2 mm/m | ≥ 100 kPa | 14 - 20 kg/m³ | https://cdn.ais-online.de/m2/17/61417/images/39/47742239px1680x1680.jpg
WDV34 NF 990x490x180mm | 4003974333279 | 497500 | WDV | Platte | grau | glatt | Expandiertes Polystyrol (EPS) | 500,00 | 1.000,00 | 10,00 - 400,00 | E | Nut und Feder, Stufenfalz, stumpf | unkaschiert | 0,03 | 0,03 | 0,30 - 12,10 | 0,03 | 20,00 - 40,00 | ± 2 mm | ± 1 mm | ± 3 mm/m | ± 2 mm/m | ≥ 100 kPa | 14 - 20 kg/m³ | https://cdn.ais-online.de/m2/17/61417/images/39/47742239px1680x1680.jpg
WDV34 NF 990x490x200mm | 4003974333293 | 497502 | WDV | Platte | grau | glatt | Expandiertes Polystyrol (EPS) | 500,00 | 1.000,00 | 10,00 - 400,00 | E | Nut und Feder, Stufenfalz, stumpf | unkaschiert | 0,03 | 0,03 | 0,30 - 12,10 | 0,03 | 20,00 - 40,00 | ± 2 mm | ± 1 mm | ± 3 mm/m | ± 2 mm/m | ≥ 100 kPa | 14 - 20 kg/m³ | https://cdn.ais-online.de/m2/17/61417/images/39/47742239px1680x1680.jpg
WDV34 NF 990x490x 60mm | 4003974333118 | 497480 | WDV | Platte | grau | glatt | Expandiertes Polystyrol (EPS) | 500,00 | 1.000,00 | 10,00 - 400,00 | E | Nut und Feder, Stufenfalz, stumpf | unkaschiert | 0,03 | 0,03 | 0,30 - 12,10 | 0,03 | 20,00 - 40,00 | ± 2 mm | ± 1 mm | ± 3 mm/m | ± 2 mm/m | ≥ 100 kPa | 14 - 20 kg/m³ | https://cdn.ais-online.de/m2/17/61417/images/39/47742239px1680x1680.jpg
WDV34 NF 990x490x 80mm | 4003974333132 | 497482 | WDV | Platte | grau | glatt | Expandiertes Polystyrol (EPS) | 500,00 | 1.000,00 | 10,00 - 400,00 | E | Nut und Feder, Stufenfalz, stumpf | unkaschiert | 0,03 | 0,03 | 0,30 - 12,10 | 0,03 | 20,00 - 40,00 | ± 2 mm | ± 1 mm | ± 3 mm/m | ± 2 mm/m | ≥ 100 kPa | 14 - 20 kg/m³ | https://cdn.ais-online.de/m2/17/61417/images/39/47742239px1680x1680.jpg
WDV34 SF 985x485x120mm | 4003974411298 | 504987 | WDV | Platte | grau | glatt | Expandiertes Polystyrol (EPS) | 500,00 | 1.000,00 | 10,00 - 400,00 | E | Nut und Feder, Stufenfalz, stumpf | unkaschiert | 0,03 | 0,03 | 0,30 - 12,10 | 0,03 | 20,00 - 40,00 | ± 2 mm | ± 1 mm | ± 3 mm/m | ± 2 mm/m | ≥ 100 kPa | 14 - 20 kg/m³ | https://cdn.ais-online.de/m2/17/61417/images/39/47742239px1680x1680.jpg
WDV34 SF 985x485x240mm | 4003974377747 | 501588 | WDV | Platte | grau | glatt | Expandiertes Polystyrol (EPS) | 500,00 | 1.000,00 | 10,00 - 400,00 | E | Nut und Feder, Stufenfalz, stumpf | unkaschiert | 0,03 | 0,03 | 0,30 - 12,10 | 0,03 | 20,00 - 40,00 | ± 2 mm | ± 1 mm | ± 3 mm/m | ± 2 mm/m | ≥ 100 kPa | 14 - 20 kg/m³ | https://cdn.ais-online.de/m2/17/61417/images/39/47742239px1680x1680.jpg
WDV34 SF 985x485x 80mm | 4003974412905 | 505168 | WDV | Platte | grau | glatt | Expandiertes Polystyrol (EPS) | 500,00 | 1.000,00 | 10,00 - 400,00 | E | Nut und Feder, Stufenfalz, stumpf | unkaschiert | 0,03 | 0,03 | 0,30 - 12,10 | 0,03 | 20,00 - 40,00 | ± 2 mm | ± 1 mm | ± 3 mm/m | ± 2 mm/m | ≥ 100 kPa | 14 - 20 kg/m³ | https://cdn.ais-online.de/m2/17/61417/images/39/47742239px1680x1680.jpg
WDV34 SK 1000x500x100mm | 4003974331978 | 497350 | WDV | Platte | grau | glatt | Expandiertes Polystyrol (EPS) | 500,00 | 1.000,00 | 10,00 - 400,00 | E | Nut und Feder, Stufenfalz, stumpf | unkaschiert | 0,03 | 0,03 | 0,30 - 12,10 | 0,03 | 20,00 - 40,00 | ± 2 mm | ± 1 mm | ± 3 mm/m | ± 2 mm/m | ≥ 100 kPa | 14 - 20 kg/m³ | https://cdn.ais-online.de/m2/17/61417/images/39/47742239px1680x1680.jpg
WDV34 SK 1000x500x 10mm | 4003974377785 | 501592 | WDV | Platte | grau | glatt | Expandiertes Polystyrol (EPS) | 500,00 | 1.000,00 | 10,00 - 400,00 | E | Nut und Feder, Stufenfalz, stumpf | unkaschiert | 0,03 | 0,03 | 0,30 - 12,10 | 0,03 | 20,00 - 40,00 | ± 2 mm | ± 1 mm | ± 3 mm/m | ± 2 mm/m | ≥ 100 kPa | 14 - 20 kg/m³ | https://cdn.ais-online.de/m2/17/61417/images/39/47742239px1680x1680.jpg
WDV34 SK 1000x500x110mm | 4003974420719 | 506072 | WDV | Platte | grau | glatt | Expandiertes Polystyrol (EPS) | 500,00 | 1.000,00 | 10,00 - 400,00 | E | Nut und Feder, Stufenfalz, stumpf | unkaschiert | 0,03 | 0,03 | 0,30 - 12,10 | 0,03 | 20,00 - 40,00 | ± 2 mm | ± 1 mm | ± 3 mm/m | ± 2 mm/m | ≥ 100 kPa | 14 - 20 kg/m³ | https://cdn.ais-online.de/m2/17/61417/images/39/47742239px1680x1680.jpg
WDV34 SK 1000x500x120mm | 4003974331954 | 497352 | WDV | Platte | grau | glatt | Expandiertes Polystyrol (EPS) | 500,00 | 1.000,00 | 10,00 - 400,00 | E | Nut und Feder, Stufenfalz, stumpf | unkaschiert | 0,03 | 0,03 | 0,30 - 12,10 | 0,03 | 20,00 - 40,00 | ± 2 mm | ± 1 mm | ± 3 mm/m | ± 2 mm/m | ≥ 100 kPa | 14 - 20 kg/m³ | https://cdn.ais-online.de/m2/17/61417/images/39/47742239px1680x1680.jpg
WDV34 SK 1000x500x130mm | 4003974343674 | 498385 | WDV | Platte | grau | glatt | Expandiertes Polystyrol (EPS) | 500,00 | 1.000,00 | 10,00 - 400,00 | E | Nut und Feder, Stufenfalz, stumpf | unkaschiert | 0,03 | 0,03 | 0,30 - 12,10 | 0,03 | 20,00 - 40,00 | ± 2 mm | ± 1 mm | ± 3 mm/m | ± 2 mm/m | ≥ 100 kPa | 14 - 20 kg/m³ | https://cdn.ais-online.de/m2/17/61417/images/39/47742239px1680x1680.jpg
WDV34 SK 1000x500x140mm | 4003974331947 | 497353 | WDV | Platte | grau | glatt | Expandiertes Polystyrol (EPS) | 500,00 | 1.000,00 | 10,00 - 400,00 | E | Nut und Feder, Stufenfalz, stumpf | unkaschiert | 0,03 | 0,03 | 0,30 - 12,10 | 0,03 | 20,00 - 40,00 | ± 2 mm | ± 1 mm | ± 3 mm/m | ± 2 mm/m | ≥ 100 kPa | 14 - 20 kg/m³ | https://cdn.ais-online.de/m2/17/61417/images/39/47742239px1680x1680.jpg
WDV34 SK 1000x500x150mm | 4003974344299 | 498272 | WDV | Platte | grau | glatt | Expandiertes Polystyrol (EPS) | 500,00 | 1.000,00 | 10,00 - 400,00 | E | Nut und Feder, Stufenfalz, stumpf | unkaschiert | 0,03 | 0,03 | 0,30 - 12,10 | 0,03 | 20,00 - 40,00 | ± 2 mm | ± 1 mm | ± 3 mm/m | ± 2 mm/m | ≥ 100 kPa | 14 - 20 kg/m³ | https://cdn.ais-online.de/m2/17/61417/images/39/47742239px1680x1680.jpg
WDV34 SK 1000x500x160mm | 4003974331923 | 497355 | WDV | Platte | grau | glatt | Expandiertes Polystyrol (EPS) | 500,00 | 1.000,00 | 10,00 - 400,00 | E | Nut und Feder, Stufenfalz, stumpf | unkaschiert | 0,03 | 0,03 | 0,30 - 12,10 | 0,03 | 20,00 - 40,00 | ± 2 mm | ± 1 mm | ± 3 mm/m | ± 2 mm/m | ≥ 100 kPa | 14 - 20 kg/m³ | https://cdn.ais-online.de/m2/17/61417/images/39/47742239px1680x1680.jpg
WDV34 SK 1000x500x180mm | 4003974331909 | 497357 | WDV | Platte | grau | glatt | Expandiertes Polystyrol (EPS) | 500,00 | 1.000,00 | 10,00 - 400,00 | E | Nut und Feder, Stufenfalz, stumpf | unkaschiert | 0,03 | 0,03 | 0,30 - 12,10 | 0,03 | 20,00 - 40,00 | ± 2 mm | ± 1 mm | ± 3 mm/m | ± 2 mm/m | ≥ 100 kPa | 14 - 20 kg/m³ | https://cdn.ais-online.de/m2/17/61417/images/39/47742239px1680x1680.jpg
WDV34 SK 1000x500x200mm | 4003974331893 | 497358 | WDV | Platte | grau | glatt | Expandiertes Polystyrol (EPS) | 500,00 | 1.000,00 | 10,00 - 400,00 | E | Nut und Feder, Stufenfalz, stumpf | unkaschiert | 0,03 | 0,03 | 0,30 - 12,10 | 0,03 | 20,00 - 40,00 | ± 2 mm | ± 1 mm | ± 3 mm/m | ± 2 mm/m | ≥ 100 kPa | 14 - 20 kg/m³ | https://cdn.ais-online.de/m2/17/61417/images/39/47742239px1680x1680.jpg
WDV34 SK 1000x500x 20mm | 4003974336232 | 497225 | WDV | Platte | grau | glatt | Expandiertes Polystyrol (EPS) | 500,00 | 1.000,00 | 10,00 - 400,00 | E | Nut und Feder, Stufenfalz, stumpf | unkaschiert | 0,03 | 0,03 | 0,30 - 12,10 | 0,03 | 20,00 - 40,00 | ± 2 mm | ± 1 mm | ± 3 mm/m | ± 2 mm/m | ≥ 100 kPa | 14 - 20 kg/m³ | https://cdn.ais-online.de/m2/17/61417/images/39/47742239px1680x1680.jpg
WDV34 SK 1000x500x220mm | 4003974336171 | 497251 | WDV | Platte | grau | glatt | Expandiertes Polystyrol (EPS) | 500,00 | 1.000,00 | 10,00 - 400,00 | E | Nut und Feder, Stufenfalz, stumpf | unkaschiert | 0,03 | 0,03 | 0,30 - 12,10 | 0,03 | 20,00 - 40,00 | ± 2 mm | ± 1 mm | ± 3 mm/m | ± 2 mm/m | ≥ 100 kPa | 14 - 20 kg/m³ | https://cdn.ais-online.de/m2/17/61417/images/39/47742239px1680x1680.jpg
WDV34 SK 1000x500x240mm | 4003974336058 | 497784 | WDV | Platte | grau | glatt | Expandiertes Polystyrol (EPS) | 500,00 | 1.000,00 | 10,00 - 400,00 | E | Nut und Feder, Stufenfalz, stumpf | unkaschiert | 0,03 | 0,03 | 0,30 - 12,10 | 0,03 | 20,00 - 40,00 | ± 2 mm | ± 1 mm | ± 3 mm/m | ± 2 mm/m | ≥ 100 kPa | 14 - 20 kg/m³ | https://cdn.ais-online.de/m2/17/61417/images/39/47742239px1680x1680.jpg
WDV34 SK 1000x500x260mm 1ST | 4003974331251 | 497253 | WDV | Platte | grau | glatt | Expandiertes Polystyrol (EPS) | 500,00 | 1.000,00 | 10,00 - 400,00 | E | Nut und Feder, Stufenfalz, stumpf | unkaschiert | 0,03 | 0,03 | 0,30 - 12,10 | 0,03 | 20,00 - 40,00 | ± 2 mm | ± 1 mm | ± 3 mm/m | ± 2 mm/m | ≥ 100 kPa | 14 - 20 kg/m³ | https://cdn.ais-online.de/m2/17/61417/images/39/47742239px1680x1680.jpg
WDV34 SK 1000x500x260mm 2ST | 4003974336065 | 497785 | WDV | Platte | grau | glatt | Expandiertes Polystyrol (EPS) | 500,00 | 1.000,00 | 10,00 - 400,00 | E | Nut und Feder, Stufenfalz, stumpf | unkaschiert | 0,03 | 0,03 | 0,30 - 12,10 | 0,03 | 20,00 - 40,00 | ± 2 mm | ± 1 mm | ± 3 mm/m | ± 2 mm/m | ≥ 100 kPa | 14 - 20 kg/m³ | https://cdn.ais-online.de/m2/17/61417/images/39/47742239px1680x1680.jpg
WDV34 SK 1000x500x280mm 1ST | 4003974348006 | 498807 | WDV | Platte | grau | glatt | Expandiertes Polystyrol (EPS) | 500,00 | 1.000,00 | 10,00 - 400,00 | E | Nut und Feder, Stufenfalz, stumpf | unkaschiert | 0,03 | 0,03 | 0,30 - 12,10 | 0,03 | 20,00 - 40,00 | ± 2 mm | ± 1 mm | ± 3 mm/m | ± 2 mm/m | ≥ 100 kPa | 14 - 20 kg/m³ | https://cdn.ais-online.de/m2/17/61417/images/39/47742239px1680x1680.jpg
WDV34 SK 1000x500x280mm 2ST | 4003974336072 | 497786 | WDV | Platte | grau | glatt | Expandiertes Polystyrol (EPS) | 500,00 | 1.000,00 | 10,00 - 400,00 | E | Nut und Feder, Stufenfalz, stumpf | unkaschiert | 0,03 | 0,03 | 0,30 - 12,10 | 0,03 | 20,00 - 40,00 | ± 2 mm | ± 1 mm | ± 3 mm/m | ± 2 mm/m | ≥ 100 kPa | 14 - 20 kg/m³ | https://cdn.ais-online.de/m2/17/61417/images/39/47742239px1680x1680.jpg
WDV34 SK 1000x500x290mm 2ST | 4003974409028 | 504749 | WDV | Platte | grau | glatt | Expandiertes Polystyrol (EPS) | 500,00 | 1.000,00 | 10,00 - 400,00 | E | Nut und Feder, Stufenfalz, stumpf | unkaschiert | 0,03 | 0,03 | 0,30 - 12,10 | 0,03 | 20,00 - 40,00 | ± 2 mm | ± 1 mm | ± 3 mm/m | ± 2 mm/m | ≥ 100 kPa | 14 - 20 kg/m³ | https://cdn.ais-online.de/m2/17/61417/images/39/47742239px1680x1680.jpg
WDV34 SK 1000x500x300mm 1ST | 4003974358111 | 499668 | WDV | Platte | grau | glatt | Expandiertes Polystyrol (EPS) | 500,00 | 1.000,00 | 10,00 - 400,00 | E | Nut und Feder, Stufenfalz, stumpf | unkaschiert | 0,03 | 0,03 | 0,30 - 12,10 | 0,03 | 20,00 - 40,00 | ± 2 mm | ± 1 mm | ± 3 mm/m | ± 2 mm/m | ≥ 100 kPa | 14 - 20 kg/m³ | https://cdn.ais-online.de/m2/17/61417/images/39/47742239px1680x1680.jpg
WDV34 SK 1000x500x300mm 2ST | 4003974336652 | 497787 | WDV | Platte | grau | glatt | Expandiertes Polystyrol (EPS) | 500,00 | 1.000,00 | 10,00 - 400,00 | E | Nut und Feder, Stufenfalz, stumpf | unkaschiert | 0,03 | 0,03 | 0,30 - 12,10 | 0,03 | 20,00 - 40,00 | ± 2 mm | ± 1 mm | ± 3 mm/m | ± 2 mm/m | ≥ 100 kPa | 14 - 20 kg/m³ | https://cdn.ais-online.de/m2/17/61417/images/39/47742239px1680x1680.jpg
WDV34 SK 1000x500x 30mm | 4003974336225 | 497226 | WDV | Platte | grau | glatt | Expandiertes Polystyrol (EPS) | 500,00 | 1.000,00 | 10,00 - 400,00 | E | Nut und Feder, Stufenfalz, stumpf | unkaschiert | 0,03 | 0,03 | 0,30 - 12,10 | 0,03 | 20,00 - 40,00 | ± 2 mm | ± 1 mm | ± 3 mm/m | ± 2 mm/m | ≥ 100 kPa | 14 - 20 kg/m³ | https://cdn.ais-online.de/m2/17/61417/images/39/47742239px1680x1680.jpg
WDV34 SK 1000x500x310mm 1ST | 4003974418716 | 505833 | WDV | Platte | grau | glatt | Expandiertes Polystyrol (EPS) | 500,00 | 1.000,00 | 10,00 - 400,00 | E | Nut und Feder, Stufenfalz, stumpf | unkaschiert | 0,03 | 0,03 | 0,30 - 12,10 | 0,03 | 20,00 - 40,00 | ± 2 mm | ± 1 mm | ± 3 mm/m | ± 2 mm/m | ≥ 100 kPa | 14 - 20 kg/m³ | https://cdn.ais-online.de/m2/17/61417/images/39/47742239px1680x1680.jpg
WDV34 SK 1000x500x320mm 1ST | 4003974367229 | 500461 | WDV | Platte | grau | glatt | Expandiertes Polystyrol (EPS) | 500,00 | 1.000,00 | 10,00 - 400,00 | E | Nut und Feder, Stufenfalz, stumpf | unkaschiert | 0,03 | 0,03 | 0,30 - 12,10 | 0,03 | 20,00 - 40,00 | ± 2 mm | ± 1 mm | ± 3 mm/m | ± 2 mm/m | ≥ 100 kPa | 14 - 20 kg/m³ | https://cdn.ais-online.de/m2/17/61417/images/39/47742239px1680x1680.jpg
WDV34 SK 1000x500x340mm 1ST | 4003974405921 | 504431 | WDV | Platte | grau | glatt | Expandiertes Polystyrol (EPS) | 500,00 | 1.000,00 | 10,00 - 400,00 | E | Nut und Feder, Stufenfalz, stumpf | unkaschiert | 0,03 | 0,03 | 0,30 - 12,10 | 0,03 | 20,00 - 40,00 | ± 2 mm | ± 1 mm | ± 3 mm/m | ± 2 mm/m | ≥ 100 kPa | 14 - 20 kg/m³ | https://cdn.ais-online.de/m2/17/61417/images/39/47742239px1680x1680.jpg
WDV34 SK 1000x500x400mm 1ST | 4003974331268 | 497254 | WDV | Platte | grau | glatt | Expandiertes Polystyrol (EPS) | 500,00 | 1.000,00 | 10,00 - 400,00 | E | Nut und Feder, Stufenfalz, stumpf | unkaschiert | 0,03 | 0,03 | 0,30 - 12,10 | 0,03 | 20,00 - 40,00 | ± 2 mm | ± 1 mm | ± 3 mm/m | ± 2 mm/m | ≥ 100 kPa | 14 - 20 kg/m³ | https://cdn.ais-online.de/m2/17/61417/images/39/47742239px1680x1680.jpg
WDV34 SK 1000x500x 40mm | 4003974331053 | 497229 | WDV | Platte | grau | glatt | Expandiertes Polystyrol (EPS) | 500,00 | 1.000,00 | 10,00 - 400,00 | E | Nut und Feder, Stufenfalz, stumpf | unkaschiert | 0,03 | 0,03 | 0,30 - 12,10 | 0,03 | 20,00 - 40,00 | ± 2 mm | ± 1 mm | ± 3 mm/m | ± 2 mm/m | ≥ 100 kPa | 14 - 20 kg/m³ | https://cdn.ais-online.de/m2/17/61417/images/39/47742239px1680x1680.jpg
WDV34 SK 1000x500x 50mm | 4003974331060 | 497231 | WDV | Platte | grau | glatt | Expandiertes Polystyrol (EPS) | 500,00 | 1.000,00 | 10,00 - 400,00 | E | Nut und Feder, Stufenfalz, stumpf | unkaschiert | 0,03 | 0,03 | 0,30 - 12,10 | 0,03 | 20,00 - 40,00 | ± 2 mm | ± 1 mm | ± 3 mm/m | ± 2 mm/m | ≥ 100 kPa | 14 - 20 kg/m³ | https://cdn.ais-online.de/m2/17/61417/images/39/47742239px1680x1680.jpg
WDV34 SK 1000x500x 60mm | 4003974332005 | 497347 | WDV | Platte | grau | glatt | Expandiertes Polystyrol (EPS) | 500,00 | 1.000,00 | 10,00 - 400,00 | E | Nut und Feder, Stufenfalz, stumpf | unkaschiert | 0,03 | 0,03 | 0,30 - 12,10 | 0,03 | 20,00 - 40,00 | ± 2 mm | ± 1 mm | ± 3 mm/m | ± 2 mm/m | ≥ 100 kPa | 14 - 20 kg/m³ | https://cdn.ais-online.de/m2/17/61417/images/39/47742239px1680x1680.jpg
WDV34 SK 1000x500x 70mm | 4003974331107 | 497235 | WDV | Platte | grau | glatt | Expandiertes Polystyrol (EPS) | 500,00 | 1.000,00 | 10,00 - 400,00 | E | Nut und Feder, Stufenfalz, stumpf | unkaschiert | 0,03 | 0,03 | 0,30 - 12,10 | 0,03 | 20,00 - 40,00 | ± 2 mm | ± 1 mm | ± 3 mm/m | ± 2 mm/m | ≥ 100 kPa | 14 - 20 kg/m³ | https://cdn.ais-online.de/m2/17/61417/images/39/47742239px1680x1680.jpg
WDV34 SK 1000x500x 80mm | 4003974331992 | 497348 | WDV | Platte | grau | glatt | Expandiertes Polystyrol (EPS) | 500,00 | 1.000,00 | 10,00 - 400,00 | E | Nut und Feder, Stufenfalz, stumpf | unkaschiert | 0,03 | 0,03 | 0,30 - 12,10 | 0,03 | 20,00 - 40,00 | ± 2 mm | ± 1 mm | ± 3 mm/m | ± 2 mm/m | ≥ 100 kPa | 14 - 20 kg/m³ | https://cdn.ais-online.de/m2/17/61417/images/39/47742239px1680x1680.jpg
powered by Heinze