## HIRSCH Porozell
HIRSCH Porozell
Name | GTIN | HAN | Anwendungsgebiet Wärmedämmstoff | Ausführung | Farbton | Oberfläche | Werkstoff | Breite (mm) | Länge (mm) | Stärke (mm) | Brandverhalten | Kantenausführung | Kaschierung | Bemessungswert Wärmeleitfähigkeit (W/(m*K)) | Nennwert der Wärmeleitfähigkeit (W/(m*K)) | Wärmedurchlasswiderstand (m²*K/W) | Wärmeleitfähigkeit (W/(m*K)) | Wasserdampfdiffusionswiderstandszahl | Breiten- und Längentoleranz | Dickentoleranz | Plattenebenheit | Rechtwinkligkeit | Dynamische Steifigkeit | Zugfestigkeit senkrecht zur Plattenebene | Rohdichte | Bilder
HIRSCH Porozell Fassaden-Dämmplatte WLG 032, grau elastifiziert - EPSe 032 WDV k IR |  |  | WDV | Platte | grau | glatt | Expandiertes Polystyrol (EPS) | 500,00 | 1.000,00 | 40,00 - 200,00 | E | Nut und Feder, Stufenfalz, stumpf | unkaschiert | 0,03 | 0,03 | 1,25 - 6,45 | 0,03 | 20,00 - 40,00 | ± 2 mm | ± 1 mm | ± 3 mm/m | ± 2 mm/m | ≤ 20 MN/m³, ≤ 10 MN/m³, ≤ 15 MN/m³, ≤ 7 MN/m³ | ≥ 80 kPa | 15 - 20 kg/m³ | https://cdn.ais-online.de/m2/17/61417/images/39/47742239px1680x1680.jpg
WDV32e NF 988x488x100mm | 4003974377457 | 501559 | WDV | Platte | grau | glatt | Expandiertes Polystyrol (EPS) | 500,00 | 1.000,00 | 40,00 - 200,00 | E | Nut und Feder, Stufenfalz, stumpf | unkaschiert | 0,03 | 0,03 | 1,25 - 6,45 | 0,03 | 20,00 - 40,00 | ± 2 mm | ± 1 mm | ± 3 mm/m | ± 2 mm/m | ≤ 20 MN/m³, ≤ 10 MN/m³, ≤ 15 MN/m³, ≤ 7 MN/m³ | ≥ 80 kPa | 15 - 20 kg/m³ | https://cdn.ais-online.de/m2/17/61417/images/39/47742239px1680x1680.jpg
WDV32e NF 988x488x120mm | 4003974377464 | 501560 | WDV | Platte | grau | glatt | Expandiertes Polystyrol (EPS) | 500,00 | 1.000,00 | 40,00 - 200,00 | E | Nut und Feder, Stufenfalz, stumpf | unkaschiert | 0,03 | 0,03 | 1,25 - 6,45 | 0,03 | 20,00 - 40,00 | ± 2 mm | ± 1 mm | ± 3 mm/m | ± 2 mm/m | ≤ 20 MN/m³, ≤ 10 MN/m³, ≤ 15 MN/m³, ≤ 7 MN/m³ | ≥ 80 kPa | 15 - 20 kg/m³ | https://cdn.ais-online.de/m2/17/61417/images/39/47742239px1680x1680.jpg
WDV32e NF 988x488x130mm | 4003974377471 | 501561 | WDV | Platte | grau | glatt | Expandiertes Polystyrol (EPS) | 500,00 | 1.000,00 | 40,00 - 200,00 | E | Nut und Feder, Stufenfalz, stumpf | unkaschiert | 0,03 | 0,03 | 1,25 - 6,45 | 0,03 | 20,00 - 40,00 | ± 2 mm | ± 1 mm | ± 3 mm/m | ± 2 mm/m | ≤ 20 MN/m³, ≤ 10 MN/m³, ≤ 15 MN/m³, ≤ 7 MN/m³ | ≥ 80 kPa | 15 - 20 kg/m³ | https://cdn.ais-online.de/m2/17/61417/images/39/47742239px1680x1680.jpg
WDV32e NF 988x488x140mm | 4003974377488 | 501562 | WDV | Platte | grau | glatt | Expandiertes Polystyrol (EPS) | 500,00 | 1.000,00 | 40,00 - 200,00 | E | Nut und Feder, Stufenfalz, stumpf | unkaschiert | 0,03 | 0,03 | 1,25 - 6,45 | 0,03 | 20,00 - 40,00 | ± 2 mm | ± 1 mm | ± 3 mm/m | ± 2 mm/m | ≤ 20 MN/m³, ≤ 10 MN/m³, ≤ 15 MN/m³, ≤ 7 MN/m³ | ≥ 80 kPa | 15 - 20 kg/m³ | https://cdn.ais-online.de/m2/17/61417/images/39/47742239px1680x1680.jpg
WDV32e NF 988x488x150mm | 4003974377495 | 501563 | WDV | Platte | grau | glatt | Expandiertes Polystyrol (EPS) | 500,00 | 1.000,00 | 40,00 - 200,00 | E | Nut und Feder, Stufenfalz, stumpf | unkaschiert | 0,03 | 0,03 | 1,25 - 6,45 | 0,03 | 20,00 - 40,00 | ± 2 mm | ± 1 mm | ± 3 mm/m | ± 2 mm/m | ≤ 20 MN/m³, ≤ 10 MN/m³, ≤ 15 MN/m³, ≤ 7 MN/m³ | ≥ 80 kPa | 15 - 20 kg/m³ | https://cdn.ais-online.de/m2/17/61417/images/39/47742239px1680x1680.jpg
WDV32e NF 988x488x160mm | 4003974377501 | 501564 | WDV | Platte | grau | glatt | Expandiertes Polystyrol (EPS) | 500,00 | 1.000,00 | 40,00 - 200,00 | E | Nut und Feder, Stufenfalz, stumpf | unkaschiert | 0,03 | 0,03 | 1,25 - 6,45 | 0,03 | 20,00 - 40,00 | ± 2 mm | ± 1 mm | ± 3 mm/m | ± 2 mm/m | ≤ 20 MN/m³, ≤ 10 MN/m³, ≤ 15 MN/m³, ≤ 7 MN/m³ | ≥ 80 kPa | 15 - 20 kg/m³ | https://cdn.ais-online.de/m2/17/61417/images/39/47742239px1680x1680.jpg
WDV32e NF 988x488x180mm | 4003974377518 | 501565 | WDV | Platte | grau | glatt | Expandiertes Polystyrol (EPS) | 500,00 | 1.000,00 | 40,00 - 200,00 | E | Nut und Feder, Stufenfalz, stumpf | unkaschiert | 0,03 | 0,03 | 1,25 - 6,45 | 0,03 | 20,00 - 40,00 | ± 2 mm | ± 1 mm | ± 3 mm/m | ± 2 mm/m | ≤ 20 MN/m³, ≤ 10 MN/m³, ≤ 15 MN/m³, ≤ 7 MN/m³ | ≥ 80 kPa | 15 - 20 kg/m³ | https://cdn.ais-online.de/m2/17/61417/images/39/47742239px1680x1680.jpg
WDV32e NF 988x488x200mm | 4003974377525 | 501566 | WDV | Platte | grau | glatt | Expandiertes Polystyrol (EPS) | 500,00 | 1.000,00 | 40,00 - 200,00 | E | Nut und Feder, Stufenfalz, stumpf | unkaschiert | 0,03 | 0,03 | 1,25 - 6,45 | 0,03 | 20,00 - 40,00 | ± 2 mm | ± 1 mm | ± 3 mm/m | ± 2 mm/m | ≤ 20 MN/m³, ≤ 10 MN/m³, ≤ 15 MN/m³, ≤ 7 MN/m³ | ≥ 80 kPa | 15 - 20 kg/m³ | https://cdn.ais-online.de/m2/17/61417/images/39/47742239px1680x1680.jpg
WDV32e NF 988x488x 60mm | 4003974377433 | 501557 | WDV | Platte | grau | glatt | Expandiertes Polystyrol (EPS) | 500,00 | 1.000,00 | 40,00 - 200,00 | E | Nut und Feder, Stufenfalz, stumpf | unkaschiert | 0,03 | 0,03 | 1,25 - 6,45 | 0,03 | 20,00 - 40,00 | ± 2 mm | ± 1 mm | ± 3 mm/m | ± 2 mm/m | ≤ 20 MN/m³, ≤ 10 MN/m³, ≤ 15 MN/m³, ≤ 7 MN/m³ | ≥ 80 kPa | 15 - 20 kg/m³ | https://cdn.ais-online.de/m2/17/61417/images/39/47742239px1680x1680.jpg
WDV32e NF 988x488x 80mm | 4003974377440 | 501558 | WDV | Platte | grau | glatt | Expandiertes Polystyrol (EPS) | 500,00 | 1.000,00 | 40,00 - 200,00 | E | Nut und Feder, Stufenfalz, stumpf | unkaschiert | 0,03 | 0,03 | 1,25 - 6,45 | 0,03 | 20,00 - 40,00 | ± 2 mm | ± 1 mm | ± 3 mm/m | ± 2 mm/m | ≤ 20 MN/m³, ≤ 10 MN/m³, ≤ 15 MN/m³, ≤ 7 MN/m³ | ≥ 80 kPa | 15 - 20 kg/m³ | https://cdn.ais-online.de/m2/17/61417/images/39/47742239px1680x1680.jpg
WDV32e SF 985x485x100mm | 4003974377358 | 501549 | WDV | Platte | grau | glatt | Expandiertes Polystyrol (EPS) | 500,00 | 1.000,00 | 40,00 - 200,00 | E | Nut und Feder, Stufenfalz, stumpf | unkaschiert | 0,03 | 0,03 | 1,25 - 6,45 | 0,03 | 20,00 - 40,00 | ± 2 mm | ± 1 mm | ± 3 mm/m | ± 2 mm/m | ≤ 20 MN/m³, ≤ 10 MN/m³, ≤ 15 MN/m³, ≤ 7 MN/m³ | ≥ 80 kPa | 15 - 20 kg/m³ | https://cdn.ais-online.de/m2/17/61417/images/39/47742239px1680x1680.jpg
WDV32e SF 985x485x120mm | 4003974377365 | 501550 | WDV | Platte | grau | glatt | Expandiertes Polystyrol (EPS) | 500,00 | 1.000,00 | 40,00 - 200,00 | E | Nut und Feder, Stufenfalz, stumpf | unkaschiert | 0,03 | 0,03 | 1,25 - 6,45 | 0,03 | 20,00 - 40,00 | ± 2 mm | ± 1 mm | ± 3 mm/m | ± 2 mm/m | ≤ 20 MN/m³, ≤ 10 MN/m³, ≤ 15 MN/m³, ≤ 7 MN/m³ | ≥ 80 kPa | 15 - 20 kg/m³ | https://cdn.ais-online.de/m2/17/61417/images/39/47742239px1680x1680.jpg
WDV32e SF 985x485x140mm | 4003974377372 | 501551 | WDV | Platte | grau | glatt | Expandiertes Polystyrol (EPS) | 500,00 | 1.000,00 | 40,00 - 200,00 | E | Nut und Feder, Stufenfalz, stumpf | unkaschiert | 0,03 | 0,03 | 1,25 - 6,45 | 0,03 | 20,00 - 40,00 | ± 2 mm | ± 1 mm | ± 3 mm/m | ± 2 mm/m | ≤ 20 MN/m³, ≤ 10 MN/m³, ≤ 15 MN/m³, ≤ 7 MN/m³ | ≥ 80 kPa | 15 - 20 kg/m³ | https://cdn.ais-online.de/m2/17/61417/images/39/47742239px1680x1680.jpg
WDV32e SF 985x485x150mm | 4003974377389 | 501552 | WDV | Platte | grau | glatt | Expandiertes Polystyrol (EPS) | 500,00 | 1.000,00 | 40,00 - 200,00 | E | Nut und Feder, Stufenfalz, stumpf | unkaschiert | 0,03 | 0,03 | 1,25 - 6,45 | 0,03 | 20,00 - 40,00 | ± 2 mm | ± 1 mm | ± 3 mm/m | ± 2 mm/m | ≤ 20 MN/m³, ≤ 10 MN/m³, ≤ 15 MN/m³, ≤ 7 MN/m³ | ≥ 80 kPa | 15 - 20 kg/m³ | https://cdn.ais-online.de/m2/17/61417/images/39/47742239px1680x1680.jpg
WDV32e SF 985x485x160mm | 4003974377396 | 501553 | WDV | Platte | grau | glatt | Expandiertes Polystyrol (EPS) | 500,00 | 1.000,00 | 40,00 - 200,00 | E | Nut und Feder, Stufenfalz, stumpf | unkaschiert | 0,03 | 0,03 | 1,25 - 6,45 | 0,03 | 20,00 - 40,00 | ± 2 mm | ± 1 mm | ± 3 mm/m | ± 2 mm/m | ≤ 20 MN/m³, ≤ 10 MN/m³, ≤ 15 MN/m³, ≤ 7 MN/m³ | ≥ 80 kPa | 15 - 20 kg/m³ | https://cdn.ais-online.de/m2/17/61417/images/39/47742239px1680x1680.jpg
WDV32e SF 985x485x180mm | 4003974377402 | 501554 | WDV | Platte | grau | glatt | Expandiertes Polystyrol (EPS) | 500,00 | 1.000,00 | 40,00 - 200,00 | E | Nut und Feder, Stufenfalz, stumpf | unkaschiert | 0,03 | 0,03 | 1,25 - 6,45 | 0,03 | 20,00 - 40,00 | ± 2 mm | ± 1 mm | ± 3 mm/m | ± 2 mm/m | ≤ 20 MN/m³, ≤ 10 MN/m³, ≤ 15 MN/m³, ≤ 7 MN/m³ | ≥ 80 kPa | 15 - 20 kg/m³ | https://cdn.ais-online.de/m2/17/61417/images/39/47742239px1680x1680.jpg
WDV32e SF 985x485x200mm | 4003974377419 | 501555 | WDV | Platte | grau | glatt | Expandiertes Polystyrol (EPS) | 500,00 | 1.000,00 | 40,00 - 200,00 | E | Nut und Feder, Stufenfalz, stumpf | unkaschiert | 0,03 | 0,03 | 1,25 - 6,45 | 0,03 | 20,00 - 40,00 | ± 2 mm | ± 1 mm | ± 3 mm/m | ± 2 mm/m | ≤ 20 MN/m³, ≤ 10 MN/m³, ≤ 15 MN/m³, ≤ 7 MN/m³ | ≥ 80 kPa | 15 - 20 kg/m³ | https://cdn.ais-online.de/m2/17/61417/images/39/47742239px1680x1680.jpg
WDV32e SF 985x485x 50mm | 4003974377327 | 501546 | WDV | Platte | grau | glatt | Expandiertes Polystyrol (EPS) | 500,00 | 1.000,00 | 40,00 - 200,00 | E | Nut und Feder, Stufenfalz, stumpf | unkaschiert | 0,03 | 0,03 | 1,25 - 6,45 | 0,03 | 20,00 - 40,00 | ± 2 mm | ± 1 mm | ± 3 mm/m | ± 2 mm/m | ≤ 20 MN/m³, ≤ 10 MN/m³, ≤ 15 MN/m³, ≤ 7 MN/m³ | ≥ 80 kPa | 15 - 20 kg/m³ | https://cdn.ais-online.de/m2/17/61417/images/39/47742239px1680x1680.jpg
WDV32e SF 985x485x 60mm | 4003974377334 | 501547 | WDV | Platte | grau | glatt | Expandiertes Polystyrol (EPS) | 500,00 | 1.000,00 | 40,00 - 200,00 | E | Nut und Feder, Stufenfalz, stumpf | unkaschiert | 0,03 | 0,03 | 1,25 - 6,45 | 0,03 | 20,00 - 40,00 | ± 2 mm | ± 1 mm | ± 3 mm/m | ± 2 mm/m | ≤ 20 MN/m³, ≤ 10 MN/m³, ≤ 15 MN/m³, ≤ 7 MN/m³ | ≥ 80 kPa | 15 - 20 kg/m³ | https://cdn.ais-online.de/m2/17/61417/images/39/47742239px1680x1680.jpg
WDV32e SF 985x485x 80mm | 4003974377341 | 501548 | WDV | Platte | grau | glatt | Expandiertes Polystyrol (EPS) | 500,00 | 1.000,00 | 40,00 - 200,00 | E | Nut und Feder, Stufenfalz, stumpf | unkaschiert | 0,03 | 0,03 | 1,25 - 6,45 | 0,03 | 20,00 - 40,00 | ± 2 mm | ± 1 mm | ± 3 mm/m | ± 2 mm/m | ≤ 20 MN/m³, ≤ 10 MN/m³, ≤ 15 MN/m³, ≤ 7 MN/m³ | ≥ 80 kPa | 15 - 20 kg/m³ | https://cdn.ais-online.de/m2/17/61417/images/39/47742239px1680x1680.jpg
WDV32e SK 1000x500x100mm | 4003974377617 | 501575 | WDV | Platte | grau | glatt | Expandiertes Polystyrol (EPS) | 500,00 | 1.000,00 | 40,00 - 200,00 | E | Nut und Feder, Stufenfalz, stumpf | unkaschiert | 0,03 | 0,03 | 1,25 - 6,45 | 0,03 | 20,00 - 40,00 | ± 2 mm | ± 1 mm | ± 3 mm/m | ± 2 mm/m | ≤ 20 MN/m³, ≤ 10 MN/m³, ≤ 15 MN/m³, ≤ 7 MN/m³ | ≥ 80 kPa | 15 - 20 kg/m³ | https://cdn.ais-online.de/m2/17/61417/images/39/47742239px1680x1680.jpg
WDV32e SK 1000x500x110mm | 4003974377624 | 501576 | WDV | Platte | grau | glatt | Expandiertes Polystyrol (EPS) | 500,00 | 1.000,00 | 40,00 - 200,00 | E | Nut und Feder, Stufenfalz, stumpf | unkaschiert | 0,03 | 0,03 | 1,25 - 6,45 | 0,03 | 20,00 - 40,00 | ± 2 mm | ± 1 mm | ± 3 mm/m | ± 2 mm/m | ≤ 20 MN/m³, ≤ 10 MN/m³, ≤ 15 MN/m³, ≤ 7 MN/m³ | ≥ 80 kPa | 15 - 20 kg/m³ | https://cdn.ais-online.de/m2/17/61417/images/39/47742239px1680x1680.jpg
WDV32e SK 1000x500x120mm | 4003974377631 | 501577 | WDV | Platte | grau | glatt | Expandiertes Polystyrol (EPS) | 500,00 | 1.000,00 | 40,00 - 200,00 | E | Nut und Feder, Stufenfalz, stumpf | unkaschiert | 0,03 | 0,03 | 1,25 - 6,45 | 0,03 | 20,00 - 40,00 | ± 2 mm | ± 1 mm | ± 3 mm/m | ± 2 mm/m | ≤ 20 MN/m³, ≤ 10 MN/m³, ≤ 15 MN/m³, ≤ 7 MN/m³ | ≥ 80 kPa | 15 - 20 kg/m³ | https://cdn.ais-online.de/m2/17/61417/images/39/47742239px1680x1680.jpg
WDV32e SK 1000x500x130mm | 4003974377648 | 501578 | WDV | Platte | grau | glatt | Expandiertes Polystyrol (EPS) | 500,00 | 1.000,00 | 40,00 - 200,00 | E | Nut und Feder, Stufenfalz, stumpf | unkaschiert | 0,03 | 0,03 | 1,25 - 6,45 | 0,03 | 20,00 - 40,00 | ± 2 mm | ± 1 mm | ± 3 mm/m | ± 2 mm/m | ≤ 20 MN/m³, ≤ 10 MN/m³, ≤ 15 MN/m³, ≤ 7 MN/m³ | ≥ 80 kPa | 15 - 20 kg/m³ | https://cdn.ais-online.de/m2/17/61417/images/39/47742239px1680x1680.jpg
WDV32e SK 1000x500x140mm | 4003974377655 | 501579 | WDV | Platte | grau | glatt | Expandiertes Polystyrol (EPS) | 500,00 | 1.000,00 | 40,00 - 200,00 | E | Nut und Feder, Stufenfalz, stumpf | unkaschiert | 0,03 | 0,03 | 1,25 - 6,45 | 0,03 | 20,00 - 40,00 | ± 2 mm | ± 1 mm | ± 3 mm/m | ± 2 mm/m | ≤ 20 MN/m³, ≤ 10 MN/m³, ≤ 15 MN/m³, ≤ 7 MN/m³ | ≥ 80 kPa | 15 - 20 kg/m³ | https://cdn.ais-online.de/m2/17/61417/images/39/47742239px1680x1680.jpg
WDV32e SK 1000x500x150mm | 4003974377662 | 501580 | WDV | Platte | grau | glatt | Expandiertes Polystyrol (EPS) | 500,00 | 1.000,00 | 40,00 - 200,00 | E | Nut und Feder, Stufenfalz, stumpf | unkaschiert | 0,03 | 0,03 | 1,25 - 6,45 | 0,03 | 20,00 - 40,00 | ± 2 mm | ± 1 mm | ± 3 mm/m | ± 2 mm/m | ≤ 20 MN/m³, ≤ 10 MN/m³, ≤ 15 MN/m³, ≤ 7 MN/m³ | ≥ 80 kPa | 15 - 20 kg/m³ | https://cdn.ais-online.de/m2/17/61417/images/39/47742239px1680x1680.jpg
WDV32e SK 1000x500x160mm | 4003974377679 | 501581 | WDV | Platte | grau | glatt | Expandiertes Polystyrol (EPS) | 500,00 | 1.000,00 | 40,00 - 200,00 | E | Nut und Feder, Stufenfalz, stumpf | unkaschiert | 0,03 | 0,03 | 1,25 - 6,45 | 0,03 | 20,00 - 40,00 | ± 2 mm | ± 1 mm | ± 3 mm/m | ± 2 mm/m | ≤ 20 MN/m³, ≤ 10 MN/m³, ≤ 15 MN/m³, ≤ 7 MN/m³ | ≥ 80 kPa | 15 - 20 kg/m³ | https://cdn.ais-online.de/m2/17/61417/images/39/47742239px1680x1680.jpg
WDV32e SK 1000x500x170mm | 4003974377686 | 501582 | WDV | Platte | grau | glatt | Expandiertes Polystyrol (EPS) | 500,00 | 1.000,00 | 40,00 - 200,00 | E | Nut und Feder, Stufenfalz, stumpf | unkaschiert | 0,03 | 0,03 | 1,25 - 6,45 | 0,03 | 20,00 - 40,00 | ± 2 mm | ± 1 mm | ± 3 mm/m | ± 2 mm/m | ≤ 20 MN/m³, ≤ 10 MN/m³, ≤ 15 MN/m³, ≤ 7 MN/m³ | ≥ 80 kPa | 15 - 20 kg/m³ | https://cdn.ais-online.de/m2/17/61417/images/39/47742239px1680x1680.jpg
WDV32e SK 1000x500x180mm | 4003974377693 | 501583 | WDV | Platte | grau | glatt | Expandiertes Polystyrol (EPS) | 500,00 | 1.000,00 | 40,00 - 200,00 | E | Nut und Feder, Stufenfalz, stumpf | unkaschiert | 0,03 | 0,03 | 1,25 - 6,45 | 0,03 | 20,00 - 40,00 | ± 2 mm | ± 1 mm | ± 3 mm/m | ± 2 mm/m | ≤ 20 MN/m³, ≤ 10 MN/m³, ≤ 15 MN/m³, ≤ 7 MN/m³ | ≥ 80 kPa | 15 - 20 kg/m³ | https://cdn.ais-online.de/m2/17/61417/images/39/47742239px1680x1680.jpg
WDV32e SK 1000x500x190mm | 4003974377709 | 501584 | WDV | Platte | grau | glatt | Expandiertes Polystyrol (EPS) | 500,00 | 1.000,00 | 40,00 - 200,00 | E | Nut und Feder, Stufenfalz, stumpf | unkaschiert | 0,03 | 0,03 | 1,25 - 6,45 | 0,03 | 20,00 - 40,00 | ± 2 mm | ± 1 mm | ± 3 mm/m | ± 2 mm/m | ≤ 20 MN/m³, ≤ 10 MN/m³, ≤ 15 MN/m³, ≤ 7 MN/m³ | ≥ 80 kPa | 15 - 20 kg/m³ | https://cdn.ais-online.de/m2/17/61417/images/39/47742239px1680x1680.jpg
WDV32e SK 1000x500x200mm | 4003974377716 | 501585 | WDV | Platte | grau | glatt | Expandiertes Polystyrol (EPS) | 500,00 | 1.000,00 | 40,00 - 200,00 | E | Nut und Feder, Stufenfalz, stumpf | unkaschiert | 0,03 | 0,03 | 1,25 - 6,45 | 0,03 | 20,00 - 40,00 | ± 2 mm | ± 1 mm | ± 3 mm/m | ± 2 mm/m | ≤ 20 MN/m³, ≤ 10 MN/m³, ≤ 15 MN/m³, ≤ 7 MN/m³ | ≥ 80 kPa | 15 - 20 kg/m³ | https://cdn.ais-online.de/m2/17/61417/images/39/47742239px1680x1680.jpg
WDV32e SK 1000x500x 40mm | 4003974377556 | 501569 | WDV | Platte | grau | glatt | Expandiertes Polystyrol (EPS) | 500,00 | 1.000,00 | 40,00 - 200,00 | E | Nut und Feder, Stufenfalz, stumpf | unkaschiert | 0,03 | 0,03 | 1,25 - 6,45 | 0,03 | 20,00 - 40,00 | ± 2 mm | ± 1 mm | ± 3 mm/m | ± 2 mm/m | ≤ 20 MN/m³, ≤ 10 MN/m³, ≤ 15 MN/m³, ≤ 7 MN/m³ | ≥ 80 kPa | 15 - 20 kg/m³ | https://cdn.ais-online.de/m2/17/61417/images/39/47742239px1680x1680.jpg
WDV32e SK 1000x500x 50mm | 4003974377563 | 501570 | WDV | Platte | grau | glatt | Expandiertes Polystyrol (EPS) | 500,00 | 1.000,00 | 40,00 - 200,00 | E | Nut und Feder, Stufenfalz, stumpf | unkaschiert | 0,03 | 0,03 | 1,25 - 6,45 | 0,03 | 20,00 - 40,00 | ± 2 mm | ± 1 mm | ± 3 mm/m | ± 2 mm/m | ≤ 20 MN/m³, ≤ 10 MN/m³, ≤ 15 MN/m³, ≤ 7 MN/m³ | ≥ 80 kPa | 15 - 20 kg/m³ | https://cdn.ais-online.de/m2/17/61417/images/39/47742239px1680x1680.jpg
WDV32e SK 1000x500x 60mm | 4003974377570 | 501571 | WDV | Platte | grau | glatt | Expandiertes Polystyrol (EPS) | 500,00 | 1.000,00 | 40,00 - 200,00 | E | Nut und Feder, Stufenfalz, stumpf | unkaschiert | 0,03 | 0,03 | 1,25 - 6,45 | 0,03 | 20,00 - 40,00 | ± 2 mm | ± 1 mm | ± 3 mm/m | ± 2 mm/m | ≤ 20 MN/m³, ≤ 10 MN/m³, ≤ 15 MN/m³, ≤ 7 MN/m³ | ≥ 80 kPa | 15 - 20 kg/m³ | https://cdn.ais-online.de/m2/17/61417/images/39/47742239px1680x1680.jpg
WDV32e SK 1000x500x 70mm | 4003974377587 | 501572 | WDV | Platte | grau | glatt | Expandiertes Polystyrol (EPS) | 500,00 | 1.000,00 | 40,00 - 200,00 | E | Nut und Feder, Stufenfalz, stumpf | unkaschiert | 0,03 | 0,03 | 1,25 - 6,45 | 0,03 | 20,00 - 40,00 | ± 2 mm | ± 1 mm | ± 3 mm/m | ± 2 mm/m | ≤ 20 MN/m³, ≤ 10 MN/m³, ≤ 15 MN/m³, ≤ 7 MN/m³ | ≥ 80 kPa | 15 - 20 kg/m³ | https://cdn.ais-online.de/m2/17/61417/images/39/47742239px1680x1680.jpg
WDV32e SK 1000x500x 80mm | 4003974377594 | 501573 | WDV | Platte | grau | glatt | Expandiertes Polystyrol (EPS) | 500,00 | 1.000,00 | 40,00 - 200,00 | E | Nut und Feder, Stufenfalz, stumpf | unkaschiert | 0,03 | 0,03 | 1,25 - 6,45 | 0,03 | 20,00 - 40,00 | ± 2 mm | ± 1 mm | ± 3 mm/m | ± 2 mm/m | ≤ 20 MN/m³, ≤ 10 MN/m³, ≤ 15 MN/m³, ≤ 7 MN/m³ | ≥ 80 kPa | 15 - 20 kg/m³ | https://cdn.ais-online.de/m2/17/61417/images/39/47742239px1680x1680.jpg
WDV32e SK 1000x500x 90mm | 4003974377600 | 501574 | WDV | Platte | grau | glatt | Expandiertes Polystyrol (EPS) | 500,00 | 1.000,00 | 40,00 - 200,00 | E | Nut und Feder, Stufenfalz, stumpf | unkaschiert | 0,03 | 0,03 | 1,25 - 6,45 | 0,03 | 20,00 - 40,00 | ± 2 mm | ± 1 mm | ± 3 mm/m | ± 2 mm/m | ≤ 20 MN/m³, ≤ 10 MN/m³, ≤ 15 MN/m³, ≤ 7 MN/m³ | ≥ 80 kPa | 15 - 20 kg/m³ | https://cdn.ais-online.de/m2/17/61417/images/39/47742239px1680x1680.jpg
powered by Heinze