## HIRSCH Porozell
HIRSCH Porozell
Name | GTIN | HAN | Anwendungsgebiet Wärmedämmstoff | Ausführung | Farbton | Oberfläche | Werkstoff | Breite (mm) | Länge (mm) | Stärke (mm) | Brandverhalten | Kantenausführung | Kaschierung | Bemessungswert Wärmeleitfähigkeit (W/(m*K)) | Nennwert der Wärmeleitfähigkeit (W/(m*K)) | Wärmedurchlasswiderstand (m²*K/W) | Wärmeleitfähigkeit (W/(m*K)) | Wasserdampfdiffusionswiderstandszahl | Breiten- und Längentoleranz | Dickentoleranz | Plattenebenheit | Rechtwinkligkeit | Zugfestigkeit senkrecht zur Plattenebene | Rohdichte | Bilder
HIRSCH Porozell Fassadendämmplatte (weiß) - EPS 035 WDV kd |  |  | WDV | Platte | weiß | glatt | Expandiertes Polystyrol (EPS) | 500,00 | 1.000,00 | 10,00 - 400,00 | E | Nut und Feder, Stufenfalz, stumpf | unkaschiert | 0,04 | 0,03 | 0,25 - 11,75 | 0,04 | 30,00 - 70,00 | ± 2 mm | ± 1 mm | ± 3 mm/m | ± 2 mm/m | ≥ 100 kPa | 19 - 25 kg/m³ | https://cdn.ais-online.de/m2/17/61417/images/31/47742231px1680x1680.jpg
WDV35 NF 988x488x100mm | 4003974364655 | 500292 | WDV | Platte | weiß | glatt | Expandiertes Polystyrol (EPS) | 500,00 | 1.000,00 | 10,00 - 400,00 | E | Nut und Feder, Stufenfalz, stumpf | unkaschiert | 0,04 | 0,03 | 0,25 - 11,75 | 0,04 | 30,00 - 70,00 | ± 2 mm | ± 1 mm | ± 3 mm/m | ± 2 mm/m | ≥ 100 kPa | 19 - 25 kg/m³ | https://cdn.ais-online.de/m2/17/61417/images/31/47742231px1680x1680.jpg
WDV35 NF 988x488x120mm | 4003974364662 | 500293 | WDV | Platte | weiß | glatt | Expandiertes Polystyrol (EPS) | 500,00 | 1.000,00 | 10,00 - 400,00 | E | Nut und Feder, Stufenfalz, stumpf | unkaschiert | 0,04 | 0,03 | 0,25 - 11,75 | 0,04 | 30,00 - 70,00 | ± 2 mm | ± 1 mm | ± 3 mm/m | ± 2 mm/m | ≥ 100 kPa | 19 - 25 kg/m³ | https://cdn.ais-online.de/m2/17/61417/images/31/47742231px1680x1680.jpg
WDV35 NF 988x488x130mm | 4003974376375 | 501451 | WDV | Platte | weiß | glatt | Expandiertes Polystyrol (EPS) | 500,00 | 1.000,00 | 10,00 - 400,00 | E | Nut und Feder, Stufenfalz, stumpf | unkaschiert | 0,04 | 0,03 | 0,25 - 11,75 | 0,04 | 30,00 - 70,00 | ± 2 mm | ± 1 mm | ± 3 mm/m | ± 2 mm/m | ≥ 100 kPa | 19 - 25 kg/m³ | https://cdn.ais-online.de/m2/17/61417/images/31/47742231px1680x1680.jpg
WDV35 NF 988x488x140mm | 4003974364679 | 500294 | WDV | Platte | weiß | glatt | Expandiertes Polystyrol (EPS) | 500,00 | 1.000,00 | 10,00 - 400,00 | E | Nut und Feder, Stufenfalz, stumpf | unkaschiert | 0,04 | 0,03 | 0,25 - 11,75 | 0,04 | 30,00 - 70,00 | ± 2 mm | ± 1 mm | ± 3 mm/m | ± 2 mm/m | ≥ 100 kPa | 19 - 25 kg/m³ | https://cdn.ais-online.de/m2/17/61417/images/31/47742231px1680x1680.jpg
WDV35 NF 988x488x150mm | 4003974376382 | 501452 | WDV | Platte | weiß | glatt | Expandiertes Polystyrol (EPS) | 500,00 | 1.000,00 | 10,00 - 400,00 | E | Nut und Feder, Stufenfalz, stumpf | unkaschiert | 0,04 | 0,03 | 0,25 - 11,75 | 0,04 | 30,00 - 70,00 | ± 2 mm | ± 1 mm | ± 3 mm/m | ± 2 mm/m | ≥ 100 kPa | 19 - 25 kg/m³ | https://cdn.ais-online.de/m2/17/61417/images/31/47742231px1680x1680.jpg
WDV35 NF 988x488x160mm | 4003974364686 | 500295 | WDV | Platte | weiß | glatt | Expandiertes Polystyrol (EPS) | 500,00 | 1.000,00 | 10,00 - 400,00 | E | Nut und Feder, Stufenfalz, stumpf | unkaschiert | 0,04 | 0,03 | 0,25 - 11,75 | 0,04 | 30,00 - 70,00 | ± 2 mm | ± 1 mm | ± 3 mm/m | ± 2 mm/m | ≥ 100 kPa | 19 - 25 kg/m³ | https://cdn.ais-online.de/m2/17/61417/images/31/47742231px1680x1680.jpg
WDV35 NF 988x488x180mm | 4003974364693 | 500296 | WDV | Platte | weiß | glatt | Expandiertes Polystyrol (EPS) | 500,00 | 1.000,00 | 10,00 - 400,00 | E | Nut und Feder, Stufenfalz, stumpf | unkaschiert | 0,04 | 0,03 | 0,25 - 11,75 | 0,04 | 30,00 - 70,00 | ± 2 mm | ± 1 mm | ± 3 mm/m | ± 2 mm/m | ≥ 100 kPa | 19 - 25 kg/m³ | https://cdn.ais-online.de/m2/17/61417/images/31/47742231px1680x1680.jpg
WDV35 NF 988x488x200mm | 4003974364709 | 500297 | WDV | Platte | weiß | glatt | Expandiertes Polystyrol (EPS) | 500,00 | 1.000,00 | 10,00 - 400,00 | E | Nut und Feder, Stufenfalz, stumpf | unkaschiert | 0,04 | 0,03 | 0,25 - 11,75 | 0,04 | 30,00 - 70,00 | ± 2 mm | ± 1 mm | ± 3 mm/m | ± 2 mm/m | ≥ 100 kPa | 19 - 25 kg/m³ | https://cdn.ais-online.de/m2/17/61417/images/31/47742231px1680x1680.jpg
WDV35 NF 988x488x220mm | 4003974376399 | 501453 | WDV | Platte | weiß | glatt | Expandiertes Polystyrol (EPS) | 500,00 | 1.000,00 | 10,00 - 400,00 | E | Nut und Feder, Stufenfalz, stumpf | unkaschiert | 0,04 | 0,03 | 0,25 - 11,75 | 0,04 | 30,00 - 70,00 | ± 2 mm | ± 1 mm | ± 3 mm/m | ± 2 mm/m | ≥ 100 kPa | 19 - 25 kg/m³ | https://cdn.ais-online.de/m2/17/61417/images/31/47742231px1680x1680.jpg
WDV35 NF 988x488x240mm | 4003974376405 | 501454 | WDV | Platte | weiß | glatt | Expandiertes Polystyrol (EPS) | 500,00 | 1.000,00 | 10,00 - 400,00 | E | Nut und Feder, Stufenfalz, stumpf | unkaschiert | 0,04 | 0,03 | 0,25 - 11,75 | 0,04 | 30,00 - 70,00 | ± 2 mm | ± 1 mm | ± 3 mm/m | ± 2 mm/m | ≥ 100 kPa | 19 - 25 kg/m³ | https://cdn.ais-online.de/m2/17/61417/images/31/47742231px1680x1680.jpg
WDV35 NF 988x488x 40mm | 4003974376351 | 501449 | WDV | Platte | weiß | glatt | Expandiertes Polystyrol (EPS) | 500,00 | 1.000,00 | 10,00 - 400,00 | E | Nut und Feder, Stufenfalz, stumpf | unkaschiert | 0,04 | 0,03 | 0,25 - 11,75 | 0,04 | 30,00 - 70,00 | ± 2 mm | ± 1 mm | ± 3 mm/m | ± 2 mm/m | ≥ 100 kPa | 19 - 25 kg/m³ | https://cdn.ais-online.de/m2/17/61417/images/31/47742231px1680x1680.jpg
WDV35 NF 988x488x 60mm | 4003974364631 | 500290 | WDV | Platte | weiß | glatt | Expandiertes Polystyrol (EPS) | 500,00 | 1.000,00 | 10,00 - 400,00 | E | Nut und Feder, Stufenfalz, stumpf | unkaschiert | 0,04 | 0,03 | 0,25 - 11,75 | 0,04 | 30,00 - 70,00 | ± 2 mm | ± 1 mm | ± 3 mm/m | ± 2 mm/m | ≥ 100 kPa | 19 - 25 kg/m³ | https://cdn.ais-online.de/m2/17/61417/images/31/47742231px1680x1680.jpg
WDV35 NF 988x488x 80mm | 4003974364648 | 500291 | WDV | Platte | weiß | glatt | Expandiertes Polystyrol (EPS) | 500,00 | 1.000,00 | 10,00 - 400,00 | E | Nut und Feder, Stufenfalz, stumpf | unkaschiert | 0,04 | 0,03 | 0,25 - 11,75 | 0,04 | 30,00 - 70,00 | ± 2 mm | ± 1 mm | ± 3 mm/m | ± 2 mm/m | ≥ 100 kPa | 19 - 25 kg/m³ | https://cdn.ais-online.de/m2/17/61417/images/31/47742231px1680x1680.jpg
WDV35 NF 990x490x100mm | 4003974280665 | 159109 | WDV | Platte | weiß | glatt | Expandiertes Polystyrol (EPS) | 500,00 | 1.000,00 | 10,00 - 400,00 | E | Nut und Feder, Stufenfalz, stumpf | unkaschiert | 0,04 | 0,03 | 0,25 - 11,75 | 0,04 | 30,00 - 70,00 | ± 2 mm | ± 1 mm | ± 3 mm/m | ± 2 mm/m | ≥ 100 kPa | 19 - 25 kg/m³ | https://cdn.ais-online.de/m2/17/61417/images/31/47742231px1680x1680.jpg
WDV35 NF 990x490x120mm | 4003974280672 | 159110 | WDV | Platte | weiß | glatt | Expandiertes Polystyrol (EPS) | 500,00 | 1.000,00 | 10,00 - 400,00 | E | Nut und Feder, Stufenfalz, stumpf | unkaschiert | 0,04 | 0,03 | 0,25 - 11,75 | 0,04 | 30,00 - 70,00 | ± 2 mm | ± 1 mm | ± 3 mm/m | ± 2 mm/m | ≥ 100 kPa | 19 - 25 kg/m³ | https://cdn.ais-online.de/m2/17/61417/images/31/47742231px1680x1680.jpg
WDV35 NF 990x490x140mm | 4003974280689 | 159111 | WDV | Platte | weiß | glatt | Expandiertes Polystyrol (EPS) | 500,00 | 1.000,00 | 10,00 - 400,00 | E | Nut und Feder, Stufenfalz, stumpf | unkaschiert | 0,04 | 0,03 | 0,25 - 11,75 | 0,04 | 30,00 - 70,00 | ± 2 mm | ± 1 mm | ± 3 mm/m | ± 2 mm/m | ≥ 100 kPa | 19 - 25 kg/m³ | https://cdn.ais-online.de/m2/17/61417/images/31/47742231px1680x1680.jpg
WDV35 NF 990x490x160mm | 4003974280696 | 159112 | WDV | Platte | weiß | glatt | Expandiertes Polystyrol (EPS) | 500,00 | 1.000,00 | 10,00 - 400,00 | E | Nut und Feder, Stufenfalz, stumpf | unkaschiert | 0,04 | 0,03 | 0,25 - 11,75 | 0,04 | 30,00 - 70,00 | ± 2 mm | ± 1 mm | ± 3 mm/m | ± 2 mm/m | ≥ 100 kPa | 19 - 25 kg/m³ | https://cdn.ais-online.de/m2/17/61417/images/31/47742231px1680x1680.jpg
WDV35 NF 990x490x180mm | 4003974280702 | 159113 | WDV | Platte | weiß | glatt | Expandiertes Polystyrol (EPS) | 500,00 | 1.000,00 | 10,00 - 400,00 | E | Nut und Feder, Stufenfalz, stumpf | unkaschiert | 0,04 | 0,03 | 0,25 - 11,75 | 0,04 | 30,00 - 70,00 | ± 2 mm | ± 1 mm | ± 3 mm/m | ± 2 mm/m | ≥ 100 kPa | 19 - 25 kg/m³ | https://cdn.ais-online.de/m2/17/61417/images/31/47742231px1680x1680.jpg
WDV35 NF 990x490x200mm | 4003974280719 | 159114 | WDV | Platte | weiß | glatt | Expandiertes Polystyrol (EPS) | 500,00 | 1.000,00 | 10,00 - 400,00 | E | Nut und Feder, Stufenfalz, stumpf | unkaschiert | 0,04 | 0,03 | 0,25 - 11,75 | 0,04 | 30,00 - 70,00 | ± 2 mm | ± 1 mm | ± 3 mm/m | ± 2 mm/m | ≥ 100 kPa | 19 - 25 kg/m³ | https://cdn.ais-online.de/m2/17/61417/images/31/47742231px1680x1680.jpg
WDV35 NF 990x490x 60mm | 4003974280641 | 159107 | WDV | Platte | weiß | glatt | Expandiertes Polystyrol (EPS) | 500,00 | 1.000,00 | 10,00 - 400,00 | E | Nut und Feder, Stufenfalz, stumpf | unkaschiert | 0,04 | 0,03 | 0,25 - 11,75 | 0,04 | 30,00 - 70,00 | ± 2 mm | ± 1 mm | ± 3 mm/m | ± 2 mm/m | ≥ 100 kPa | 19 - 25 kg/m³ | https://cdn.ais-online.de/m2/17/61417/images/31/47742231px1680x1680.jpg
WDV35 NF 990x490x 80mm | 4003974280658 | 159108 | WDV | Platte | weiß | glatt | Expandiertes Polystyrol (EPS) | 500,00 | 1.000,00 | 10,00 - 400,00 | E | Nut und Feder, Stufenfalz, stumpf | unkaschiert | 0,04 | 0,03 | 0,25 - 11,75 | 0,04 | 30,00 - 70,00 | ± 2 mm | ± 1 mm | ± 3 mm/m | ± 2 mm/m | ≥ 100 kPa | 19 - 25 kg/m³ | https://cdn.ais-online.de/m2/17/61417/images/31/47742231px1680x1680.jpg
WDV35 SF 985x485x100mm | 4003974376276 | 501441 | WDV | Platte | weiß | glatt | Expandiertes Polystyrol (EPS) | 500,00 | 1.000,00 | 10,00 - 400,00 | E | Nut und Feder, Stufenfalz, stumpf | unkaschiert | 0,04 | 0,03 | 0,25 - 11,75 | 0,04 | 30,00 - 70,00 | ± 2 mm | ± 1 mm | ± 3 mm/m | ± 2 mm/m | ≥ 100 kPa | 19 - 25 kg/m³ | https://cdn.ais-online.de/m2/17/61417/images/31/47742231px1680x1680.jpg
WDV35 SF 985x485x120mm | 4003974376283 | 501442 | WDV | Platte | weiß | glatt | Expandiertes Polystyrol (EPS) | 500,00 | 1.000,00 | 10,00 - 400,00 | E | Nut und Feder, Stufenfalz, stumpf | unkaschiert | 0,04 | 0,03 | 0,25 - 11,75 | 0,04 | 30,00 - 70,00 | ± 2 mm | ± 1 mm | ± 3 mm/m | ± 2 mm/m | ≥ 100 kPa | 19 - 25 kg/m³ | https://cdn.ais-online.de/m2/17/61417/images/31/47742231px1680x1680.jpg
WDV35 SF 985x485x140mm | 4003974376290 | 501443 | WDV | Platte | weiß | glatt | Expandiertes Polystyrol (EPS) | 500,00 | 1.000,00 | 10,00 - 400,00 | E | Nut und Feder, Stufenfalz, stumpf | unkaschiert | 0,04 | 0,03 | 0,25 - 11,75 | 0,04 | 30,00 - 70,00 | ± 2 mm | ± 1 mm | ± 3 mm/m | ± 2 mm/m | ≥ 100 kPa | 19 - 25 kg/m³ | https://cdn.ais-online.de/m2/17/61417/images/31/47742231px1680x1680.jpg
WDV35 SF 985x485x150mm | 4003974376306 | 501444 | WDV | Platte | weiß | glatt | Expandiertes Polystyrol (EPS) | 500,00 | 1.000,00 | 10,00 - 400,00 | E | Nut und Feder, Stufenfalz, stumpf | unkaschiert | 0,04 | 0,03 | 0,25 - 11,75 | 0,04 | 30,00 - 70,00 | ± 2 mm | ± 1 mm | ± 3 mm/m | ± 2 mm/m | ≥ 100 kPa | 19 - 25 kg/m³ | https://cdn.ais-online.de/m2/17/61417/images/31/47742231px1680x1680.jpg
WDV35 SF 985x485x160mm | 4003974376313 | 501445 | WDV | Platte | weiß | glatt | Expandiertes Polystyrol (EPS) | 500,00 | 1.000,00 | 10,00 - 400,00 | E | Nut und Feder, Stufenfalz, stumpf | unkaschiert | 0,04 | 0,03 | 0,25 - 11,75 | 0,04 | 30,00 - 70,00 | ± 2 mm | ± 1 mm | ± 3 mm/m | ± 2 mm/m | ≥ 100 kPa | 19 - 25 kg/m³ | https://cdn.ais-online.de/m2/17/61417/images/31/47742231px1680x1680.jpg
WDV35 SF 985x485x180mm | 4003974400087 | 503829 | WDV | Platte | weiß | glatt | Expandiertes Polystyrol (EPS) | 500,00 | 1.000,00 | 10,00 - 400,00 | E | Nut und Feder, Stufenfalz, stumpf | unkaschiert | 0,04 | 0,03 | 0,25 - 11,75 | 0,04 | 30,00 - 70,00 | ± 2 mm | ± 1 mm | ± 3 mm/m | ± 2 mm/m | ≥ 100 kPa | 19 - 25 kg/m³ | https://cdn.ais-online.de/m2/17/61417/images/31/47742231px1680x1680.jpg
WDV35 SF 985x485x200mm | 4003974376320 | 501446 | WDV | Platte | weiß | glatt | Expandiertes Polystyrol (EPS) | 500,00 | 1.000,00 | 10,00 - 400,00 | E | Nut und Feder, Stufenfalz, stumpf | unkaschiert | 0,04 | 0,03 | 0,25 - 11,75 | 0,04 | 30,00 - 70,00 | ± 2 mm | ± 1 mm | ± 3 mm/m | ± 2 mm/m | ≥ 100 kPa | 19 - 25 kg/m³ | https://cdn.ais-online.de/m2/17/61417/images/31/47742231px1680x1680.jpg
WDV35 SF 985x485x220mm 2ST | 4003974376337 | 501447 | WDV | Platte | weiß | glatt | Expandiertes Polystyrol (EPS) | 500,00 | 1.000,00 | 10,00 - 400,00 | E | Nut und Feder, Stufenfalz, stumpf | unkaschiert | 0,04 | 0,03 | 0,25 - 11,75 | 0,04 | 30,00 - 70,00 | ± 2 mm | ± 1 mm | ± 3 mm/m | ± 2 mm/m | ≥ 100 kPa | 19 - 25 kg/m³ | https://cdn.ais-online.de/m2/17/61417/images/31/47742231px1680x1680.jpg
WDV35 SF 985x485x240mm 2ST | 4003974376344 | 501448 | WDV | Platte | weiß | glatt | Expandiertes Polystyrol (EPS) | 500,00 | 1.000,00 | 10,00 - 400,00 | E | Nut und Feder, Stufenfalz, stumpf | unkaschiert | 0,04 | 0,03 | 0,25 - 11,75 | 0,04 | 30,00 - 70,00 | ± 2 mm | ± 1 mm | ± 3 mm/m | ± 2 mm/m | ≥ 100 kPa | 19 - 25 kg/m³ | https://cdn.ais-online.de/m2/17/61417/images/31/47742231px1680x1680.jpg
WDV35 SF 985x485x 60mm | 4003974376252 | 501439 | WDV | Platte | weiß | glatt | Expandiertes Polystyrol (EPS) | 500,00 | 1.000,00 | 10,00 - 400,00 | E | Nut und Feder, Stufenfalz, stumpf | unkaschiert | 0,04 | 0,03 | 0,25 - 11,75 | 0,04 | 30,00 - 70,00 | ± 2 mm | ± 1 mm | ± 3 mm/m | ± 2 mm/m | ≥ 100 kPa | 19 - 25 kg/m³ | https://cdn.ais-online.de/m2/17/61417/images/31/47742231px1680x1680.jpg
WDV35 SF 985x485x 80mm | 4003974376269 | 501440 | WDV | Platte | weiß | glatt | Expandiertes Polystyrol (EPS) | 500,00 | 1.000,00 | 10,00 - 400,00 | E | Nut und Feder, Stufenfalz, stumpf | unkaschiert | 0,04 | 0,03 | 0,25 - 11,75 | 0,04 | 30,00 - 70,00 | ± 2 mm | ± 1 mm | ± 3 mm/m | ± 2 mm/m | ≥ 100 kPa | 19 - 25 kg/m³ | https://cdn.ais-online.de/m2/17/61417/images/31/47742231px1680x1680.jpg
WDV35 SF 990x490x100mm | 4003974328176 | 496619 | WDV | Platte | weiß | glatt | Expandiertes Polystyrol (EPS) | 500,00 | 1.000,00 | 10,00 - 400,00 | E | Nut und Feder, Stufenfalz, stumpf | unkaschiert | 0,04 | 0,03 | 0,25 - 11,75 | 0,04 | 30,00 - 70,00 | ± 2 mm | ± 1 mm | ± 3 mm/m | ± 2 mm/m | ≥ 100 kPa | 19 - 25 kg/m³ | https://cdn.ais-online.de/m2/17/61417/images/31/47742231px1680x1680.jpg
WDV35 SF 990x490x120mm | 4003974344350 | 496620 | WDV | Platte | weiß | glatt | Expandiertes Polystyrol (EPS) | 500,00 | 1.000,00 | 10,00 - 400,00 | E | Nut und Feder, Stufenfalz, stumpf | unkaschiert | 0,04 | 0,03 | 0,25 - 11,75 | 0,04 | 30,00 - 70,00 | ± 2 mm | ± 1 mm | ± 3 mm/m | ± 2 mm/m | ≥ 100 kPa | 19 - 25 kg/m³ | https://cdn.ais-online.de/m2/17/61417/images/31/47742231px1680x1680.jpg
WDV35 SF 990x490x140mm | 4003974328640 | 496621 | WDV | Platte | weiß | glatt | Expandiertes Polystyrol (EPS) | 500,00 | 1.000,00 | 10,00 - 400,00 | E | Nut und Feder, Stufenfalz, stumpf | unkaschiert | 0,04 | 0,03 | 0,25 - 11,75 | 0,04 | 30,00 - 70,00 | ± 2 mm | ± 1 mm | ± 3 mm/m | ± 2 mm/m | ≥ 100 kPa | 19 - 25 kg/m³ | https://cdn.ais-online.de/m2/17/61417/images/31/47742231px1680x1680.jpg
WDV35 SF 990x490x160mm | 4003974329081 | 496624 | WDV | Platte | weiß | glatt | Expandiertes Polystyrol (EPS) | 500,00 | 1.000,00 | 10,00 - 400,00 | E | Nut und Feder, Stufenfalz, stumpf | unkaschiert | 0,04 | 0,03 | 0,25 - 11,75 | 0,04 | 30,00 - 70,00 | ± 2 mm | ± 1 mm | ± 3 mm/m | ± 2 mm/m | ≥ 100 kPa | 19 - 25 kg/m³ | https://cdn.ais-online.de/m2/17/61417/images/31/47742231px1680x1680.jpg
WDV35 SF 990x490x180mm | 4003974344367 | 496625 | WDV | Platte | weiß | glatt | Expandiertes Polystyrol (EPS) | 500,00 | 1.000,00 | 10,00 - 400,00 | E | Nut und Feder, Stufenfalz, stumpf | unkaschiert | 0,04 | 0,03 | 0,25 - 11,75 | 0,04 | 30,00 - 70,00 | ± 2 mm | ± 1 mm | ± 3 mm/m | ± 2 mm/m | ≥ 100 kPa | 19 - 25 kg/m³ | https://cdn.ais-online.de/m2/17/61417/images/31/47742231px1680x1680.jpg
WDV35 SF 990x490x200mm | 4003974344374 | 496626 | WDV | Platte | weiß | glatt | Expandiertes Polystyrol (EPS) | 500,00 | 1.000,00 | 10,00 - 400,00 | E | Nut und Feder, Stufenfalz, stumpf | unkaschiert | 0,04 | 0,03 | 0,25 - 11,75 | 0,04 | 30,00 - 70,00 | ± 2 mm | ± 1 mm | ± 3 mm/m | ± 2 mm/m | ≥ 100 kPa | 19 - 25 kg/m³ | https://cdn.ais-online.de/m2/17/61417/images/31/47742231px1680x1680.jpg
WDV35 SF 990x490x 40mm | 4003974356902 | 496613 | WDV | Platte | weiß | glatt | Expandiertes Polystyrol (EPS) | 500,00 | 1.000,00 | 10,00 - 400,00 | E | Nut und Feder, Stufenfalz, stumpf | unkaschiert | 0,04 | 0,03 | 0,25 - 11,75 | 0,04 | 30,00 - 70,00 | ± 2 mm | ± 1 mm | ± 3 mm/m | ± 2 mm/m | ≥ 100 kPa | 19 - 25 kg/m³ | https://cdn.ais-online.de/m2/17/61417/images/31/47742231px1680x1680.jpg
WDV35 SF 990x490x 50mm | 4003974328183 | 496614 | WDV | Platte | weiß | glatt | Expandiertes Polystyrol (EPS) | 500,00 | 1.000,00 | 10,00 - 400,00 | E | Nut und Feder, Stufenfalz, stumpf | unkaschiert | 0,04 | 0,03 | 0,25 - 11,75 | 0,04 | 30,00 - 70,00 | ± 2 mm | ± 1 mm | ± 3 mm/m | ± 2 mm/m | ≥ 100 kPa | 19 - 25 kg/m³ | https://cdn.ais-online.de/m2/17/61417/images/31/47742231px1680x1680.jpg
WDV35 SF 990x490x 60mm | 4003974328411 | 496616 | WDV | Platte | weiß | glatt | Expandiertes Polystyrol (EPS) | 500,00 | 1.000,00 | 10,00 - 400,00 | E | Nut und Feder, Stufenfalz, stumpf | unkaschiert | 0,04 | 0,03 | 0,25 - 11,75 | 0,04 | 30,00 - 70,00 | ± 2 mm | ± 1 mm | ± 3 mm/m | ± 2 mm/m | ≥ 100 kPa | 19 - 25 kg/m³ | https://cdn.ais-online.de/m2/17/61417/images/31/47742231px1680x1680.jpg
WDV35 SF 990x490x 80mm | 4003974344343 | 496617 | WDV | Platte | weiß | glatt | Expandiertes Polystyrol (EPS) | 500,00 | 1.000,00 | 10,00 - 400,00 | E | Nut und Feder, Stufenfalz, stumpf | unkaschiert | 0,04 | 0,03 | 0,25 - 11,75 | 0,04 | 30,00 - 70,00 | ± 2 mm | ± 1 mm | ± 3 mm/m | ± 2 mm/m | ≥ 100 kPa | 19 - 25 kg/m³ | https://cdn.ais-online.de/m2/17/61417/images/31/47742231px1680x1680.jpg
WDV35 SK 1000x500x100mm | 4003974268342 | 27087 | WDV | Platte | weiß | glatt | Expandiertes Polystyrol (EPS) | 500,00 | 1.000,00 | 10,00 - 400,00 | E | Nut und Feder, Stufenfalz, stumpf | unkaschiert | 0,04 | 0,03 | 0,25 - 11,75 | 0,04 | 30,00 - 70,00 | ± 2 mm | ± 1 mm | ± 3 mm/m | ± 2 mm/m | ≥ 100 kPa | 19 - 25 kg/m³ | https://cdn.ais-online.de/m2/17/61417/images/31/47742231px1680x1680.jpg
WDV35 SK 1000x500x 10mm | 4003974270192 | 47135 | WDV | Platte | weiß | glatt | Expandiertes Polystyrol (EPS) | 500,00 | 1.000,00 | 10,00 - 400,00 | E | Nut und Feder, Stufenfalz, stumpf | unkaschiert | 0,04 | 0,03 | 0,25 - 11,75 | 0,04 | 30,00 - 70,00 | ± 2 mm | ± 1 mm | ± 3 mm/m | ± 2 mm/m | ≥ 100 kPa | 19 - 25 kg/m³ | https://cdn.ais-online.de/m2/17/61417/images/31/47742231px1680x1680.jpg
WDV35 SK 1000x500x110mm | 4003974059766 | 27088 | WDV | Platte | weiß | glatt | Expandiertes Polystyrol (EPS) | 500,00 | 1.000,00 | 10,00 - 400,00 | E | Nut und Feder, Stufenfalz, stumpf | unkaschiert | 0,04 | 0,03 | 0,25 - 11,75 | 0,04 | 30,00 - 70,00 | ± 2 mm | ± 1 mm | ± 3 mm/m | ± 2 mm/m | ≥ 100 kPa | 19 - 25 kg/m³ | https://cdn.ais-online.de/m2/17/61417/images/31/47742231px1680x1680.jpg
WDV35 SK 1000x500x120mm | 4003974268359 | 27089 | WDV | Platte | weiß | glatt | Expandiertes Polystyrol (EPS) | 500,00 | 1.000,00 | 10,00 - 400,00 | E | Nut und Feder, Stufenfalz, stumpf | unkaschiert | 0,04 | 0,03 | 0,25 - 11,75 | 0,04 | 30,00 - 70,00 | ± 2 mm | ± 1 mm | ± 3 mm/m | ± 2 mm/m | ≥ 100 kPa | 19 - 25 kg/m³ | https://cdn.ais-online.de/m2/17/61417/images/31/47742231px1680x1680.jpg
WDV35 SK 1000x500x130mm | 4003974059780 | 27090 | WDV | Platte | weiß | glatt | Expandiertes Polystyrol (EPS) | 500,00 | 1.000,00 | 10,00 - 400,00 | E | Nut und Feder, Stufenfalz, stumpf | unkaschiert | 0,04 | 0,03 | 0,25 - 11,75 | 0,04 | 30,00 - 70,00 | ± 2 mm | ± 1 mm | ± 3 mm/m | ± 2 mm/m | ≥ 100 kPa | 19 - 25 kg/m³ | https://cdn.ais-online.de/m2/17/61417/images/31/47742231px1680x1680.jpg
WDV35 SK 1000x500x140mm | 4003974268366 | 27091 | WDV | Platte | weiß | glatt | Expandiertes Polystyrol (EPS) | 500,00 | 1.000,00 | 10,00 - 400,00 | E | Nut und Feder, Stufenfalz, stumpf | unkaschiert | 0,04 | 0,03 | 0,25 - 11,75 | 0,04 | 30,00 - 70,00 | ± 2 mm | ± 1 mm | ± 3 mm/m | ± 2 mm/m | ≥ 100 kPa | 19 - 25 kg/m³ | https://cdn.ais-online.de/m2/17/61417/images/31/47742231px1680x1680.jpg
WDV35 SK 1000x500x150mm | 4003974059803 | 27092 | WDV | Platte | weiß | glatt | Expandiertes Polystyrol (EPS) | 500,00 | 1.000,00 | 10,00 - 400,00 | E | Nut und Feder, Stufenfalz, stumpf | unkaschiert | 0,04 | 0,03 | 0,25 - 11,75 | 0,04 | 30,00 - 70,00 | ± 2 mm | ± 1 mm | ± 3 mm/m | ± 2 mm/m | ≥ 100 kPa | 19 - 25 kg/m³ | https://cdn.ais-online.de/m2/17/61417/images/31/47742231px1680x1680.jpg
WDV35 SK 1000x500x 15mm | 4003974339202 | 498143 | WDV | Platte | weiß | glatt | Expandiertes Polystyrol (EPS) | 500,00 | 1.000,00 | 10,00 - 400,00 | E | Nut und Feder, Stufenfalz, stumpf | unkaschiert | 0,04 | 0,03 | 0,25 - 11,75 | 0,04 | 30,00 - 70,00 | ± 2 mm | ± 1 mm | ± 3 mm/m | ± 2 mm/m | ≥ 100 kPa | 19 - 25 kg/m³ | https://cdn.ais-online.de/m2/17/61417/images/31/47742231px1680x1680.jpg
WDV35 SK 1000x500x160mm | 4003974268373 | 27093 | WDV | Platte | weiß | glatt | Expandiertes Polystyrol (EPS) | 500,00 | 1.000,00 | 10,00 - 400,00 | E | Nut und Feder, Stufenfalz, stumpf | unkaschiert | 0,04 | 0,03 | 0,25 - 11,75 | 0,04 | 30,00 - 70,00 | ± 2 mm | ± 1 mm | ± 3 mm/m | ± 2 mm/m | ≥ 100 kPa | 19 - 25 kg/m³ | https://cdn.ais-online.de/m2/17/61417/images/31/47742231px1680x1680.jpg
WDV35 SK 1000x500x165mm 3ST | 4003974376450 | 501459 | WDV | Platte | weiß | glatt | Expandiertes Polystyrol (EPS) | 500,00 | 1.000,00 | 10,00 - 400,00 | E | Nut und Feder, Stufenfalz, stumpf | unkaschiert | 0,04 | 0,03 | 0,25 - 11,75 | 0,04 | 30,00 - 70,00 | ± 2 mm | ± 1 mm | ± 3 mm/m | ± 2 mm/m | ≥ 100 kPa | 19 - 25 kg/m³ | https://cdn.ais-online.de/m2/17/61417/images/31/47742231px1680x1680.jpg
WDV35 SK 1000x500x170mm 2ST | 4003974376467 | 501460 | WDV | Platte | weiß | glatt | Expandiertes Polystyrol (EPS) | 500,00 | 1.000,00 | 10,00 - 400,00 | E | Nut und Feder, Stufenfalz, stumpf | unkaschiert | 0,04 | 0,03 | 0,25 - 11,75 | 0,04 | 30,00 - 70,00 | ± 2 mm | ± 1 mm | ± 3 mm/m | ± 2 mm/m | ≥ 100 kPa | 19 - 25 kg/m³ | https://cdn.ais-online.de/m2/17/61417/images/31/47742231px1680x1680.jpg
WDV35 SK 1000x500x170mm 3ST | 4003974108228 | 81298 | WDV | Platte | weiß | glatt | Expandiertes Polystyrol (EPS) | 500,00 | 1.000,00 | 10,00 - 400,00 | E | Nut und Feder, Stufenfalz, stumpf | unkaschiert | 0,04 | 0,03 | 0,25 - 11,75 | 0,04 | 30,00 - 70,00 | ± 2 mm | ± 1 mm | ± 3 mm/m | ± 2 mm/m | ≥ 100 kPa | 19 - 25 kg/m³ | https://cdn.ais-online.de/m2/17/61417/images/31/47742231px1680x1680.jpg
WDV35 SK 1000x500x180mm | 4003974268380 | 27094 | WDV | Platte | weiß | glatt | Expandiertes Polystyrol (EPS) | 500,00 | 1.000,00 | 10,00 - 400,00 | E | Nut und Feder, Stufenfalz, stumpf | unkaschiert | 0,04 | 0,03 | 0,25 - 11,75 | 0,04 | 30,00 - 70,00 | ± 2 mm | ± 1 mm | ± 3 mm/m | ± 2 mm/m | ≥ 100 kPa | 19 - 25 kg/m³ | https://cdn.ais-online.de/m2/17/61417/images/31/47742231px1680x1680.jpg
WDV35 SK 1000x500x190mm | 4003974072123 | 20843 | WDV | Platte | weiß | glatt | Expandiertes Polystyrol (EPS) | 500,00 | 1.000,00 | 10,00 - 400,00 | E | Nut und Feder, Stufenfalz, stumpf | unkaschiert | 0,04 | 0,03 | 0,25 - 11,75 | 0,04 | 30,00 - 70,00 | ± 2 mm | ± 1 mm | ± 3 mm/m | ± 2 mm/m | ≥ 100 kPa | 19 - 25 kg/m³ | https://cdn.ais-online.de/m2/17/61417/images/31/47742231px1680x1680.jpg
WDV35 SK 1000x500x200mm | 4003974268397 | 27095 | WDV | Platte | weiß | glatt | Expandiertes Polystyrol (EPS) | 500,00 | 1.000,00 | 10,00 - 400,00 | E | Nut und Feder, Stufenfalz, stumpf | unkaschiert | 0,04 | 0,03 | 0,25 - 11,75 | 0,04 | 30,00 - 70,00 | ± 2 mm | ± 1 mm | ± 3 mm/m | ± 2 mm/m | ≥ 100 kPa | 19 - 25 kg/m³ | https://cdn.ais-online.de/m2/17/61417/images/31/47742231px1680x1680.jpg
WDV35 SK 1000x500x 20mm | 4003974268274 | 27078 | WDV | Platte | weiß | glatt | Expandiertes Polystyrol (EPS) | 500,00 | 1.000,00 | 10,00 - 400,00 | E | Nut und Feder, Stufenfalz, stumpf | unkaschiert | 0,04 | 0,03 | 0,25 - 11,75 | 0,04 | 30,00 - 70,00 | ± 2 mm | ± 1 mm | ± 3 mm/m | ± 2 mm/m | ≥ 100 kPa | 19 - 25 kg/m³ | https://cdn.ais-online.de/m2/17/61417/images/31/47742231px1680x1680.jpg
WDV35 SK 1000x500x210mm | 4003974117930 | 161597 | WDV | Platte | weiß | glatt | Expandiertes Polystyrol (EPS) | 500,00 | 1.000,00 | 10,00 - 400,00 | E | Nut und Feder, Stufenfalz, stumpf | unkaschiert | 0,04 | 0,03 | 0,25 - 11,75 | 0,04 | 30,00 - 70,00 | ± 2 mm | ± 1 mm | ± 3 mm/m | ± 2 mm/m | ≥ 100 kPa | 19 - 25 kg/m³ | https://cdn.ais-online.de/m2/17/61417/images/31/47742231px1680x1680.jpg
WDV35 SK 1000x500x220mm | 4003974284335 | 420806 | WDV | Platte | weiß | glatt | Expandiertes Polystyrol (EPS) | 500,00 | 1.000,00 | 10,00 - 400,00 | E | Nut und Feder, Stufenfalz, stumpf | unkaschiert | 0,04 | 0,03 | 0,25 - 11,75 | 0,04 | 30,00 - 70,00 | ± 2 mm | ± 1 mm | ± 3 mm/m | ± 2 mm/m | ≥ 100 kPa | 19 - 25 kg/m³ | https://cdn.ais-online.de/m2/17/61417/images/31/47742231px1680x1680.jpg
WDV35 SK 1000x500x230mm 2ST | 4003974363269 | 500143 | WDV | Platte | weiß | glatt | Expandiertes Polystyrol (EPS) | 500,00 | 1.000,00 | 10,00 - 400,00 | E | Nut und Feder, Stufenfalz, stumpf | unkaschiert | 0,04 | 0,03 | 0,25 - 11,75 | 0,04 | 30,00 - 70,00 | ± 2 mm | ± 1 mm | ± 3 mm/m | ± 2 mm/m | ≥ 100 kPa | 19 - 25 kg/m³ | https://cdn.ais-online.de/m2/17/61417/images/31/47742231px1680x1680.jpg
WDV35 SK 1000x500x240mm | 4003974284373 | 420807 | WDV | Platte | weiß | glatt | Expandiertes Polystyrol (EPS) | 500,00 | 1.000,00 | 10,00 - 400,00 | E | Nut und Feder, Stufenfalz, stumpf | unkaschiert | 0,04 | 0,03 | 0,25 - 11,75 | 0,04 | 30,00 - 70,00 | ± 2 mm | ± 1 mm | ± 3 mm/m | ± 2 mm/m | ≥ 100 kPa | 19 - 25 kg/m³ | https://cdn.ais-online.de/m2/17/61417/images/31/47742231px1680x1680.jpg
WDV35 SK 1000x500x250mm | 4003974118265 | 420808 | WDV | Platte | weiß | glatt | Expandiertes Polystyrol (EPS) | 500,00 | 1.000,00 | 10,00 - 400,00 | E | Nut und Feder, Stufenfalz, stumpf | unkaschiert | 0,04 | 0,03 | 0,25 - 11,75 | 0,04 | 30,00 - 70,00 | ± 2 mm | ± 1 mm | ± 3 mm/m | ± 2 mm/m | ≥ 100 kPa | 19 - 25 kg/m³ | https://cdn.ais-online.de/m2/17/61417/images/31/47742231px1680x1680.jpg
WDV35 SK 1000x500x 25mm | 4003974059674 | 27079 | WDV | Platte | weiß | glatt | Expandiertes Polystyrol (EPS) | 500,00 | 1.000,00 | 10,00 - 400,00 | E | Nut und Feder, Stufenfalz, stumpf | unkaschiert | 0,04 | 0,03 | 0,25 - 11,75 | 0,04 | 30,00 - 70,00 | ± 2 mm | ± 1 mm | ± 3 mm/m | ± 2 mm/m | ≥ 100 kPa | 19 - 25 kg/m³ | https://cdn.ais-online.de/m2/17/61417/images/31/47742231px1680x1680.jpg
WDV35 SK 1000x500x260mm 1ST | 4003974336737 | 497137 | WDV | Platte | weiß | glatt | Expandiertes Polystyrol (EPS) | 500,00 | 1.000,00 | 10,00 - 400,00 | E | Nut und Feder, Stufenfalz, stumpf | unkaschiert | 0,04 | 0,03 | 0,25 - 11,75 | 0,04 | 30,00 - 70,00 | ± 2 mm | ± 1 mm | ± 3 mm/m | ± 2 mm/m | ≥ 100 kPa | 19 - 25 kg/m³ | https://cdn.ais-online.de/m2/17/61417/images/31/47742231px1680x1680.jpg
WDV35 SK 1000x500x260mm 2ST | 4003974284410 | 420809 | WDV | Platte | weiß | glatt | Expandiertes Polystyrol (EPS) | 500,00 | 1.000,00 | 10,00 - 400,00 | E | Nut und Feder, Stufenfalz, stumpf | unkaschiert | 0,04 | 0,03 | 0,25 - 11,75 | 0,04 | 30,00 - 70,00 | ± 2 mm | ± 1 mm | ± 3 mm/m | ± 2 mm/m | ≥ 100 kPa | 19 - 25 kg/m³ | https://cdn.ais-online.de/m2/17/61417/images/31/47742231px1680x1680.jpg
WDV35 SK 1000x500x270mm 1ST | 4003974376504 | 501464 | WDV | Platte | weiß | glatt | Expandiertes Polystyrol (EPS) | 500,00 | 1.000,00 | 10,00 - 400,00 | E | Nut und Feder, Stufenfalz, stumpf | unkaschiert | 0,04 | 0,03 | 0,25 - 11,75 | 0,04 | 30,00 - 70,00 | ± 2 mm | ± 1 mm | ± 3 mm/m | ± 2 mm/m | ≥ 100 kPa | 19 - 25 kg/m³ | https://cdn.ais-online.de/m2/17/61417/images/31/47742231px1680x1680.jpg
WDV35 SK 1000x500x280mm 1ST | 4003974336645 | 497178 | WDV | Platte | weiß | glatt | Expandiertes Polystyrol (EPS) | 500,00 | 1.000,00 | 10,00 - 400,00 | E | Nut und Feder, Stufenfalz, stumpf | unkaschiert | 0,04 | 0,03 | 0,25 - 11,75 | 0,04 | 30,00 - 70,00 | ± 2 mm | ± 1 mm | ± 3 mm/m | ± 2 mm/m | ≥ 100 kPa | 19 - 25 kg/m³ | https://cdn.ais-online.de/m2/17/61417/images/31/47742231px1680x1680.jpg
WDV35 SK 1000x500x280mm 2ST | 4003974284427 | 420810 | WDV | Platte | weiß | glatt | Expandiertes Polystyrol (EPS) | 500,00 | 1.000,00 | 10,00 - 400,00 | E | Nut und Feder, Stufenfalz, stumpf | unkaschiert | 0,04 | 0,03 | 0,25 - 11,75 | 0,04 | 30,00 - 70,00 | ± 2 mm | ± 1 mm | ± 3 mm/m | ± 2 mm/m | ≥ 100 kPa | 19 - 25 kg/m³ | https://cdn.ais-online.de/m2/17/61417/images/31/47742231px1680x1680.jpg
WDV35 SK 1000x500x290mm 2ST | 4003974362989 | 500111 | WDV | Platte | weiß | glatt | Expandiertes Polystyrol (EPS) | 500,00 | 1.000,00 | 10,00 - 400,00 | E | Nut und Feder, Stufenfalz, stumpf | unkaschiert | 0,04 | 0,03 | 0,25 - 11,75 | 0,04 | 30,00 - 70,00 | ± 2 mm | ± 1 mm | ± 3 mm/m | ± 2 mm/m | ≥ 100 kPa | 19 - 25 kg/m³ | https://cdn.ais-online.de/m2/17/61417/images/31/47742231px1680x1680.jpg
WDV35 SK 1000x500x300mm 1ST | 4003974354274 | 498232 | WDV | Platte | weiß | glatt | Expandiertes Polystyrol (EPS) | 500,00 | 1.000,00 | 10,00 - 400,00 | E | Nut und Feder, Stufenfalz, stumpf | unkaschiert | 0,04 | 0,03 | 0,25 - 11,75 | 0,04 | 30,00 - 70,00 | ± 2 mm | ± 1 mm | ± 3 mm/m | ± 2 mm/m | ≥ 100 kPa | 19 - 25 kg/m³ | https://cdn.ais-online.de/m2/17/61417/images/31/47742231px1680x1680.jpg
WDV35 SK 1000x500x300mm 2ST | 4003974284434 | 420812 | WDV | Platte | weiß | glatt | Expandiertes Polystyrol (EPS) | 500,00 | 1.000,00 | 10,00 - 400,00 | E | Nut und Feder, Stufenfalz, stumpf | unkaschiert | 0,04 | 0,03 | 0,25 - 11,75 | 0,04 | 30,00 - 70,00 | ± 2 mm | ± 1 mm | ± 3 mm/m | ± 2 mm/m | ≥ 100 kPa | 19 - 25 kg/m³ | https://cdn.ais-online.de/m2/17/61417/images/31/47742231px1680x1680.jpg
WDV35 SK 1000x500x 30mm | 4003974268281 | 27080 | WDV | Platte | weiß | glatt | Expandiertes Polystyrol (EPS) | 500,00 | 1.000,00 | 10,00 - 400,00 | E | Nut und Feder, Stufenfalz, stumpf | unkaschiert | 0,04 | 0,03 | 0,25 - 11,75 | 0,04 | 30,00 - 70,00 | ± 2 mm | ± 1 mm | ± 3 mm/m | ± 2 mm/m | ≥ 100 kPa | 19 - 25 kg/m³ | https://cdn.ais-online.de/m2/17/61417/images/31/47742231px1680x1680.jpg
WDV35 SK 1000x500x310mm | 4003974412240 | 505085 | WDV | Platte | weiß | glatt | Expandiertes Polystyrol (EPS) | 500,00 | 1.000,00 | 10,00 - 400,00 | E | Nut und Feder, Stufenfalz, stumpf | unkaschiert | 0,04 | 0,03 | 0,25 - 11,75 | 0,04 | 30,00 - 70,00 | ± 2 mm | ± 1 mm | ± 3 mm/m | ± 2 mm/m | ≥ 100 kPa | 19 - 25 kg/m³ | https://cdn.ais-online.de/m2/17/61417/images/31/47742231px1680x1680.jpg
WDV35 SK 1000x500x320mm 1ST | 4003974367212 | 500459 | WDV | Platte | weiß | glatt | Expandiertes Polystyrol (EPS) | 500,00 | 1.000,00 | 10,00 - 400,00 | E | Nut und Feder, Stufenfalz, stumpf | unkaschiert | 0,04 | 0,03 | 0,25 - 11,75 | 0,04 | 30,00 - 70,00 | ± 2 mm | ± 1 mm | ± 3 mm/m | ± 2 mm/m | ≥ 100 kPa | 19 - 25 kg/m³ | https://cdn.ais-online.de/m2/17/61417/images/31/47742231px1680x1680.jpg
WDV35 SK 1000x500x330mm 1ST | 4003974116759 | 236730 | WDV | Platte | weiß | glatt | Expandiertes Polystyrol (EPS) | 500,00 | 1.000,00 | 10,00 - 400,00 | E | Nut und Feder, Stufenfalz, stumpf | unkaschiert | 0,04 | 0,03 | 0,25 - 11,75 | 0,04 | 30,00 - 70,00 | ± 2 mm | ± 1 mm | ± 3 mm/m | ± 2 mm/m | ≥ 100 kPa | 19 - 25 kg/m³ | https://cdn.ais-online.de/m2/17/61417/images/31/47742231px1680x1680.jpg
WDV35 SK 1000x500x340mm 1ST | 4003974284472 | 420813 | WDV | Platte | weiß | glatt | Expandiertes Polystyrol (EPS) | 500,00 | 1.000,00 | 10,00 - 400,00 | E | Nut und Feder, Stufenfalz, stumpf | unkaschiert | 0,04 | 0,03 | 0,25 - 11,75 | 0,04 | 30,00 - 70,00 | ± 2 mm | ± 1 mm | ± 3 mm/m | ± 2 mm/m | ≥ 100 kPa | 19 - 25 kg/m³ | https://cdn.ais-online.de/m2/17/61417/images/31/47742231px1680x1680.jpg
WDV35 SK 1000x500x350mm | 4003974376559 | 501469 | WDV | Platte | weiß | glatt | Expandiertes Polystyrol (EPS) | 500,00 | 1.000,00 | 10,00 - 400,00 | E | Nut und Feder, Stufenfalz, stumpf | unkaschiert | 0,04 | 0,03 | 0,25 - 11,75 | 0,04 | 30,00 - 70,00 | ± 2 mm | ± 1 mm | ± 3 mm/m | ± 2 mm/m | ≥ 100 kPa | 19 - 25 kg/m³ | https://cdn.ais-online.de/m2/17/61417/images/31/47742231px1680x1680.jpg
WDV35 SK 1000x500x360mm 1ST | 4003974284489 | 420814 | WDV | Platte | weiß | glatt | Expandiertes Polystyrol (EPS) | 500,00 | 1.000,00 | 10,00 - 400,00 | E | Nut und Feder, Stufenfalz, stumpf | unkaschiert | 0,04 | 0,03 | 0,25 - 11,75 | 0,04 | 30,00 - 70,00 | ± 2 mm | ± 1 mm | ± 3 mm/m | ± 2 mm/m | ≥ 100 kPa | 19 - 25 kg/m³ | https://cdn.ais-online.de/m2/17/61417/images/31/47742231px1680x1680.jpg
WDV35 SK 1000x500x380mm 1ST | 4003974284526 | 420816 | WDV | Platte | weiß | glatt | Expandiertes Polystyrol (EPS) | 500,00 | 1.000,00 | 10,00 - 400,00 | E | Nut und Feder, Stufenfalz, stumpf | unkaschiert | 0,04 | 0,03 | 0,25 - 11,75 | 0,04 | 30,00 - 70,00 | ± 2 mm | ± 1 mm | ± 3 mm/m | ± 2 mm/m | ≥ 100 kPa | 19 - 25 kg/m³ | https://cdn.ais-online.de/m2/17/61417/images/31/47742231px1680x1680.jpg
WDV35 SK 1000x500x400mm 1ST | 4003974284533 | 420817 | WDV | Platte | weiß | glatt | Expandiertes Polystyrol (EPS) | 500,00 | 1.000,00 | 10,00 - 400,00 | E | Nut und Feder, Stufenfalz, stumpf | unkaschiert | 0,04 | 0,03 | 0,25 - 11,75 | 0,04 | 30,00 - 70,00 | ± 2 mm | ± 1 mm | ± 3 mm/m | ± 2 mm/m | ≥ 100 kPa | 19 - 25 kg/m³ | https://cdn.ais-online.de/m2/17/61417/images/31/47742231px1680x1680.jpg
WDV35 SK 1000x500x 40mm | 4003974268298 | 27081 | WDV | Platte | weiß | glatt | Expandiertes Polystyrol (EPS) | 500,00 | 1.000,00 | 10,00 - 400,00 | E | Nut und Feder, Stufenfalz, stumpf | unkaschiert | 0,04 | 0,03 | 0,25 - 11,75 | 0,04 | 30,00 - 70,00 | ± 2 mm | ± 1 mm | ± 3 mm/m | ± 2 mm/m | ≥ 100 kPa | 19 - 25 kg/m³ | https://cdn.ais-online.de/m2/17/61417/images/31/47742231px1680x1680.jpg
WDV35 SK 1000x500x 50mm | 4003974268304 | 27082 | WDV | Platte | weiß | glatt | Expandiertes Polystyrol (EPS) | 500,00 | 1.000,00 | 10,00 - 400,00 | E | Nut und Feder, Stufenfalz, stumpf | unkaschiert | 0,04 | 0,03 | 0,25 - 11,75 | 0,04 | 30,00 - 70,00 | ± 2 mm | ± 1 mm | ± 3 mm/m | ± 2 mm/m | ≥ 100 kPa | 19 - 25 kg/m³ | https://cdn.ais-online.de/m2/17/61417/images/31/47742231px1680x1680.jpg
WDV35 SK 1000x500x 60mm | 4003974268311 | 27083 | WDV | Platte | weiß | glatt | Expandiertes Polystyrol (EPS) | 500,00 | 1.000,00 | 10,00 - 400,00 | E | Nut und Feder, Stufenfalz, stumpf | unkaschiert | 0,04 | 0,03 | 0,25 - 11,75 | 0,04 | 30,00 - 70,00 | ± 2 mm | ± 1 mm | ± 3 mm/m | ± 2 mm/m | ≥ 100 kPa | 19 - 25 kg/m³ | https://cdn.ais-online.de/m2/17/61417/images/31/47742231px1680x1680.jpg
WDV35 SK 1000x500x 70mm | 4003974268328 | 27084 | WDV | Platte | weiß | glatt | Expandiertes Polystyrol (EPS) | 500,00 | 1.000,00 | 10,00 - 400,00 | E | Nut und Feder, Stufenfalz, stumpf | unkaschiert | 0,04 | 0,03 | 0,25 - 11,75 | 0,04 | 30,00 - 70,00 | ± 2 mm | ± 1 mm | ± 3 mm/m | ± 2 mm/m | ≥ 100 kPa | 19 - 25 kg/m³ | https://cdn.ais-online.de/m2/17/61417/images/31/47742231px1680x1680.jpg
WDV35 SK 1000x500x 80mm | 4003974268335 | 27085 | WDV | Platte | weiß | glatt | Expandiertes Polystyrol (EPS) | 500,00 | 1.000,00 | 10,00 - 400,00 | E | Nut und Feder, Stufenfalz, stumpf | unkaschiert | 0,04 | 0,03 | 0,25 - 11,75 | 0,04 | 30,00 - 70,00 | ± 2 mm | ± 1 mm | ± 3 mm/m | ± 2 mm/m | ≥ 100 kPa | 19 - 25 kg/m³ | https://cdn.ais-online.de/m2/17/61417/images/31/47742231px1680x1680.jpg
WDV35 SK 1000x500x 90mm | 4003974059742 | 27086 | WDV | Platte | weiß | glatt | Expandiertes Polystyrol (EPS) | 500,00 | 1.000,00 | 10,00 - 400,00 | E | Nut und Feder, Stufenfalz, stumpf | unkaschiert | 0,04 | 0,03 | 0,25 - 11,75 | 0,04 | 30,00 - 70,00 | ± 2 mm | ± 1 mm | ± 3 mm/m | ± 2 mm/m | ≥ 100 kPa | 19 - 25 kg/m³ | https://cdn.ais-online.de/m2/17/61417/images/31/47742231px1680x1680.jpg
powered by Heinze