## HIRSCH Porozell
HIRSCH Porozell
Name | GTIN | HAN | Anwendungsgebiet Wärmedämmstoff | Ausführung | Farbton | Oberfläche | Werkstoff | Breite (mm) | Länge (mm) | Stärke (mm) | Brandverhalten | Kantenausführung | Kaschierung | Bemessungswert Wärmeleitfähigkeit (W/(m*K)) | Nennwert der Wärmeleitfähigkeit (W/(m*K)) | Wärmedurchlasswiderstand (m²*K/W) | Wärmeleitfähigkeit (W/(m*K)) | Wasserdampfdiffusionswiderstandszahl | Breiten- und Längentoleranz | Dickentoleranz | Plattenebenheit | Rechtwinkligkeit | Zugfestigkeit senkrecht zur Plattenebene | Rohdichte | Bilder
HIRSCH Porozell Fassadendämmplatte(grau) EcoCycle - EPS 034 WDV kd IR |  |  | WDV | Platte | grau | glatt | Expandiertes Polystyrol (EPS) | 500,00 | 1.000,00 | 60,00 - 240,00 | E | stumpf | unkaschiert | 0,03 | 0,03 | 1,80 - 7,27 | 0,03 | 20,00 - 40,00 | ± 2 mm | ± 1 mm | ± 3 mm/m | ± 2 mm/m | ≥ 100 kPa | 14 - 20 kg/m³ | https://cdn.ais-online.de/m2/17/61417/images/39/47742239px1680x1680.jpg https://cdn.ais-online.de/m2/17/61417/images/44/47502644px5099x4449.webp
EcoCycle WDV34 SK 1000x500x100mm | 4003974429903 | 507211 | WDV | Platte | grau | glatt | Expandiertes Polystyrol (EPS) | 500,00 | 1.000,00 | 60,00 - 240,00 | E | stumpf | unkaschiert | 0,03 | 0,03 | 1,80 - 7,27 | 0,03 | 20,00 - 40,00 | ± 2 mm | ± 1 mm | ± 3 mm/m | ± 2 mm/m | ≥ 100 kPa | 14 - 20 kg/m³ | https://cdn.ais-online.de/m2/17/61417/images/39/47742239px1680x1680.jpg https://cdn.ais-online.de/m2/17/61417/images/44/47502644px5099x4449.webp
EcoCycle WDV34 SK 1000x500x120mm | 4003974429910 | 507212 | WDV | Platte | grau | glatt | Expandiertes Polystyrol (EPS) | 500,00 | 1.000,00 | 60,00 - 240,00 | E | stumpf | unkaschiert | 0,03 | 0,03 | 1,80 - 7,27 | 0,03 | 20,00 - 40,00 | ± 2 mm | ± 1 mm | ± 3 mm/m | ± 2 mm/m | ≥ 100 kPa | 14 - 20 kg/m³ | https://cdn.ais-online.de/m2/17/61417/images/39/47742239px1680x1680.jpg https://cdn.ais-online.de/m2/17/61417/images/44/47502644px5099x4449.webp
EcoCycle WDV34 SK 1000x500x140mm | 4003974429927 | 507213 | WDV | Platte | grau | glatt | Expandiertes Polystyrol (EPS) | 500,00 | 1.000,00 | 60,00 - 240,00 | E | stumpf | unkaschiert | 0,03 | 0,03 | 1,80 - 7,27 | 0,03 | 20,00 - 40,00 | ± 2 mm | ± 1 mm | ± 3 mm/m | ± 2 mm/m | ≥ 100 kPa | 14 - 20 kg/m³ | https://cdn.ais-online.de/m2/17/61417/images/39/47742239px1680x1680.jpg https://cdn.ais-online.de/m2/17/61417/images/44/47502644px5099x4449.webp
EcoCycle WDV34 SK 1000x500x160mm | 4003974429934 | 507214 | WDV | Platte | grau | glatt | Expandiertes Polystyrol (EPS) | 500,00 | 1.000,00 | 60,00 - 240,00 | E | stumpf | unkaschiert | 0,03 | 0,03 | 1,80 - 7,27 | 0,03 | 20,00 - 40,00 | ± 2 mm | ± 1 mm | ± 3 mm/m | ± 2 mm/m | ≥ 100 kPa | 14 - 20 kg/m³ | https://cdn.ais-online.de/m2/17/61417/images/39/47742239px1680x1680.jpg https://cdn.ais-online.de/m2/17/61417/images/44/47502644px5099x4449.webp
EcoCycle WDV34 SK 1000x500x180mm | 4003974429941 | 507215 | WDV | Platte | grau | glatt | Expandiertes Polystyrol (EPS) | 500,00 | 1.000,00 | 60,00 - 240,00 | E | stumpf | unkaschiert | 0,03 | 0,03 | 1,80 - 7,27 | 0,03 | 20,00 - 40,00 | ± 2 mm | ± 1 mm | ± 3 mm/m | ± 2 mm/m | ≥ 100 kPa | 14 - 20 kg/m³ | https://cdn.ais-online.de/m2/17/61417/images/39/47742239px1680x1680.jpg https://cdn.ais-online.de/m2/17/61417/images/44/47502644px5099x4449.webp
EcoCycle WDV34 SK 1000x500x200mm | 4003974429958 | 507216 | WDV | Platte | grau | glatt | Expandiertes Polystyrol (EPS) | 500,00 | 1.000,00 | 60,00 - 240,00 | E | stumpf | unkaschiert | 0,03 | 0,03 | 1,80 - 7,27 | 0,03 | 20,00 - 40,00 | ± 2 mm | ± 1 mm | ± 3 mm/m | ± 2 mm/m | ≥ 100 kPa | 14 - 20 kg/m³ | https://cdn.ais-online.de/m2/17/61417/images/39/47742239px1680x1680.jpg https://cdn.ais-online.de/m2/17/61417/images/44/47502644px5099x4449.webp
EcoCycle WDV34 SK 1000x500x220mm | 4003974429965 | 507217 | WDV | Platte | grau | glatt | Expandiertes Polystyrol (EPS) | 500,00 | 1.000,00 | 60,00 - 240,00 | E | stumpf | unkaschiert | 0,03 | 0,03 | 1,80 - 7,27 | 0,03 | 20,00 - 40,00 | ± 2 mm | ± 1 mm | ± 3 mm/m | ± 2 mm/m | ≥ 100 kPa | 14 - 20 kg/m³ | https://cdn.ais-online.de/m2/17/61417/images/39/47742239px1680x1680.jpg https://cdn.ais-online.de/m2/17/61417/images/44/47502644px5099x4449.webp
EcoCycle WDV34 SK 1000x500x240mm | 4003974429972 | 507218 | WDV | Platte | grau | glatt | Expandiertes Polystyrol (EPS) | 500,00 | 1.000,00 | 60,00 - 240,00 | E | stumpf | unkaschiert | 0,03 | 0,03 | 1,80 - 7,27 | 0,03 | 20,00 - 40,00 | ± 2 mm | ± 1 mm | ± 3 mm/m | ± 2 mm/m | ≥ 100 kPa | 14 - 20 kg/m³ | https://cdn.ais-online.de/m2/17/61417/images/39/47742239px1680x1680.jpg https://cdn.ais-online.de/m2/17/61417/images/44/47502644px5099x4449.webp
EcoCycle WDV34 SK 1000x500x 60mm | 4003974429880 | 507209 | WDV | Platte | grau | glatt | Expandiertes Polystyrol (EPS) | 500,00 | 1.000,00 | 60,00 - 240,00 | E | stumpf | unkaschiert | 0,03 | 0,03 | 1,80 - 7,27 | 0,03 | 20,00 - 40,00 | ± 2 mm | ± 1 mm | ± 3 mm/m | ± 2 mm/m | ≥ 100 kPa | 14 - 20 kg/m³ | https://cdn.ais-online.de/m2/17/61417/images/39/47742239px1680x1680.jpg https://cdn.ais-online.de/m2/17/61417/images/44/47502644px5099x4449.webp
EcoCycle WDV34 SK 1000x500x 80mm | 4003974429897 | 507210 | WDV | Platte | grau | glatt | Expandiertes Polystyrol (EPS) | 500,00 | 1.000,00 | 60,00 - 240,00 | E | stumpf | unkaschiert | 0,03 | 0,03 | 1,80 - 7,27 | 0,03 | 20,00 - 40,00 | ± 2 mm | ± 1 mm | ± 3 mm/m | ± 2 mm/m | ≥ 100 kPa | 14 - 20 kg/m³ | https://cdn.ais-online.de/m2/17/61417/images/39/47742239px1680x1680.jpg https://cdn.ais-online.de/m2/17/61417/images/44/47502644px5099x4449.webp
powered by Heinze