## HIRSCH Porozell
HIRSCH Porozell
Name | GTIN | HAN | Anwendungsgebiet Wärmedämmstoff | Ausführung | Farbton | Oberfläche | Werkstoff | Breite (mm) | Länge (mm) | Stärke (mm) | Brandverhalten | Druckbelastbarkeitsstufe | Kantenausführung | Kaschierung | Werkstoff Kaschierung, Beschichtung | Bemessungswert Wärmeleitfähigkeit (W/(m*K)) | Druckfestigkeit (N/mm²) | Nennwert der Wärmeleitfähigkeit (W/(m*K)) | Wärmedurchlasswiderstand (m²*K/W) | Wärmeleitfähigkeit (W/(m*K)) | Wasserdampfdiffusionswiderstandszahl | Breiten- und Längentoleranz | Dickentoleranz | Plattenebenheit | Rechtwinkligkeit | Bilder
HIRSCH Porozell Flachdach-Dämmplatte Vlies 120 - EPS 035 DAA dh |  |  | DAA | Platte | weiß | glatt | Expandiertes Polystyrol (EPS) | 1.000,00 | 1.000,00 - 2.000,00 | 60,00 - 200,00 | E | dh - hohe Druckbelastbarkeit | Stufenfalz, stumpf | einseitig | Rohglasvlies GV 120 | 0,04 | 0,15 | 0,03 | 1,75 - 5,85 | 0,04 | 30,00 - 70,00 | ± 0,6 % oder ± 3 mm (Der größere numerische Wert ist maßgebend.) | ± 2 mm | ± 10 mm/m | ± 5 mm/m | https://cdn.ais-online.de/m2/17/61417/images/84/45884984px5000x3578.jpg
Dach Vlies DAA35-150 SF 1985x985x100mm | 4003974343032 | 496100 | DAA | Platte | weiß | glatt | Expandiertes Polystyrol (EPS) | 1.000,00 | 1.000,00 - 2.000,00 | 60,00 - 200,00 | E | dh - hohe Druckbelastbarkeit | Stufenfalz, stumpf | einseitig | Rohglasvlies GV 120 | 0,04 | 0,15 | 0,03 | 1,75 - 5,85 | 0,04 | 30,00 - 70,00 | ± 0,6 % oder ± 3 mm (Der größere numerische Wert ist maßgebend.) | ± 2 mm | ± 10 mm/m | ± 5 mm/m | https://cdn.ais-online.de/m2/17/61417/images/84/45884984px5000x3578.jpg
Dach Vlies DAA35-150 SF 1985x985x120mm | 4003974343049 | 496101 | DAA | Platte | weiß | glatt | Expandiertes Polystyrol (EPS) | 1.000,00 | 1.000,00 - 2.000,00 | 60,00 - 200,00 | E | dh - hohe Druckbelastbarkeit | Stufenfalz, stumpf | einseitig | Rohglasvlies GV 120 | 0,04 | 0,15 | 0,03 | 1,75 - 5,85 | 0,04 | 30,00 - 70,00 | ± 0,6 % oder ± 3 mm (Der größere numerische Wert ist maßgebend.) | ± 2 mm | ± 10 mm/m | ± 5 mm/m | https://cdn.ais-online.de/m2/17/61417/images/84/45884984px5000x3578.jpg
Dach Vlies DAA35-150 SF 1985x985x140mm | 4003974343063 | 496102 | DAA | Platte | weiß | glatt | Expandiertes Polystyrol (EPS) | 1.000,00 | 1.000,00 - 2.000,00 | 60,00 - 200,00 | E | dh - hohe Druckbelastbarkeit | Stufenfalz, stumpf | einseitig | Rohglasvlies GV 120 | 0,04 | 0,15 | 0,03 | 1,75 - 5,85 | 0,04 | 30,00 - 70,00 | ± 0,6 % oder ± 3 mm (Der größere numerische Wert ist maßgebend.) | ± 2 mm | ± 10 mm/m | ± 5 mm/m | https://cdn.ais-online.de/m2/17/61417/images/84/45884984px5000x3578.jpg
Dach Vlies DAA35-150 SF 1985x985x160mm | 4003974343070 | 496103 | DAA | Platte | weiß | glatt | Expandiertes Polystyrol (EPS) | 1.000,00 | 1.000,00 - 2.000,00 | 60,00 - 200,00 | E | dh - hohe Druckbelastbarkeit | Stufenfalz, stumpf | einseitig | Rohglasvlies GV 120 | 0,04 | 0,15 | 0,03 | 1,75 - 5,85 | 0,04 | 30,00 - 70,00 | ± 0,6 % oder ± 3 mm (Der größere numerische Wert ist maßgebend.) | ± 2 mm | ± 10 mm/m | ± 5 mm/m | https://cdn.ais-online.de/m2/17/61417/images/84/45884984px5000x3578.jpg
Dach Vlies DAA35-150 SF 1985x985x180mm | 4003974343087 | 496104 | DAA | Platte | weiß | glatt | Expandiertes Polystyrol (EPS) | 1.000,00 | 1.000,00 - 2.000,00 | 60,00 - 200,00 | E | dh - hohe Druckbelastbarkeit | Stufenfalz, stumpf | einseitig | Rohglasvlies GV 120 | 0,04 | 0,15 | 0,03 | 1,75 - 5,85 | 0,04 | 30,00 - 70,00 | ± 0,6 % oder ± 3 mm (Der größere numerische Wert ist maßgebend.) | ± 2 mm | ± 10 mm/m | ± 5 mm/m | https://cdn.ais-online.de/m2/17/61417/images/84/45884984px5000x3578.jpg
Dach Vlies DAA35-150 SF 1985x985x200mm | 4003974134340 | 2080493 | DAA | Platte | weiß | glatt | Expandiertes Polystyrol (EPS) | 1.000,00 | 1.000,00 - 2.000,00 | 60,00 - 200,00 | E | dh - hohe Druckbelastbarkeit | Stufenfalz, stumpf | einseitig | Rohglasvlies GV 120 | 0,04 | 0,15 | 0,03 | 1,75 - 5,85 | 0,04 | 30,00 - 70,00 | ± 0,6 % oder ± 3 mm (Der größere numerische Wert ist maßgebend.) | ± 2 mm | ± 10 mm/m | ± 5 mm/m | https://cdn.ais-online.de/m2/17/61417/images/84/45884984px5000x3578.jpg
Dach Vlies DAA35-150 SF 1985x985x 60mm | 4003974134333 | 2080492 | DAA | Platte | weiß | glatt | Expandiertes Polystyrol (EPS) | 1.000,00 | 1.000,00 - 2.000,00 | 60,00 - 200,00 | E | dh - hohe Druckbelastbarkeit | Stufenfalz, stumpf | einseitig | Rohglasvlies GV 120 | 0,04 | 0,15 | 0,03 | 1,75 - 5,85 | 0,04 | 30,00 - 70,00 | ± 0,6 % oder ± 3 mm (Der größere numerische Wert ist maßgebend.) | ± 2 mm | ± 10 mm/m | ± 5 mm/m | https://cdn.ais-online.de/m2/17/61417/images/84/45884984px5000x3578.jpg
Dach Vlies DAA35-150 SF 1985x985x 80mm | 4003974343025 | 496099 | DAA | Platte | weiß | glatt | Expandiertes Polystyrol (EPS) | 1.000,00 | 1.000,00 - 2.000,00 | 60,00 - 200,00 | E | dh - hohe Druckbelastbarkeit | Stufenfalz, stumpf | einseitig | Rohglasvlies GV 120 | 0,04 | 0,15 | 0,03 | 1,75 - 5,85 | 0,04 | 30,00 - 70,00 | ± 0,6 % oder ± 3 mm (Der größere numerische Wert ist maßgebend.) | ± 2 mm | ± 10 mm/m | ± 5 mm/m | https://cdn.ais-online.de/m2/17/61417/images/84/45884984px5000x3578.jpg
Dach Vlies DAA35-150 SF 985x985x100mm | 4003974424403 | 506523 | DAA | Platte | weiß | glatt | Expandiertes Polystyrol (EPS) | 1.000,00 | 1.000,00 - 2.000,00 | 60,00 - 200,00 | E | dh - hohe Druckbelastbarkeit | Stufenfalz, stumpf | einseitig | Rohglasvlies GV 120 | 0,04 | 0,15 | 0,03 | 1,75 - 5,85 | 0,04 | 30,00 - 70,00 | ± 0,6 % oder ± 3 mm (Der größere numerische Wert ist maßgebend.) | ± 2 mm | ± 10 mm/m | ± 5 mm/m | https://cdn.ais-online.de/m2/17/61417/images/84/45884984px5000x3578.jpg
Dach Vlies DAA35-150 SF 985x985x120mm | 4003974424410 | 506524 | DAA | Platte | weiß | glatt | Expandiertes Polystyrol (EPS) | 1.000,00 | 1.000,00 - 2.000,00 | 60,00 - 200,00 | E | dh - hohe Druckbelastbarkeit | Stufenfalz, stumpf | einseitig | Rohglasvlies GV 120 | 0,04 | 0,15 | 0,03 | 1,75 - 5,85 | 0,04 | 30,00 - 70,00 | ± 0,6 % oder ± 3 mm (Der größere numerische Wert ist maßgebend.) | ± 2 mm | ± 10 mm/m | ± 5 mm/m | https://cdn.ais-online.de/m2/17/61417/images/84/45884984px5000x3578.jpg
Dach Vlies DAA35-150 SF 985x985x140mm | 4003974424427 | 506525 | DAA | Platte | weiß | glatt | Expandiertes Polystyrol (EPS) | 1.000,00 | 1.000,00 - 2.000,00 | 60,00 - 200,00 | E | dh - hohe Druckbelastbarkeit | Stufenfalz, stumpf | einseitig | Rohglasvlies GV 120 | 0,04 | 0,15 | 0,03 | 1,75 - 5,85 | 0,04 | 30,00 - 70,00 | ± 0,6 % oder ± 3 mm (Der größere numerische Wert ist maßgebend.) | ± 2 mm | ± 10 mm/m | ± 5 mm/m | https://cdn.ais-online.de/m2/17/61417/images/84/45884984px5000x3578.jpg
Dach Vlies DAA35-150 SF 985x985x160mm | 4003974424434 | 506526 | DAA | Platte | weiß | glatt | Expandiertes Polystyrol (EPS) | 1.000,00 | 1.000,00 - 2.000,00 | 60,00 - 200,00 | E | dh - hohe Druckbelastbarkeit | Stufenfalz, stumpf | einseitig | Rohglasvlies GV 120 | 0,04 | 0,15 | 0,03 | 1,75 - 5,85 | 0,04 | 30,00 - 70,00 | ± 0,6 % oder ± 3 mm (Der größere numerische Wert ist maßgebend.) | ± 2 mm | ± 10 mm/m | ± 5 mm/m | https://cdn.ais-online.de/m2/17/61417/images/84/45884984px5000x3578.jpg
Dach Vlies DAA35-150 SF 985x985x180mm | 4003974424441 | 506527 | DAA | Platte | weiß | glatt | Expandiertes Polystyrol (EPS) | 1.000,00 | 1.000,00 - 2.000,00 | 60,00 - 200,00 | E | dh - hohe Druckbelastbarkeit | Stufenfalz, stumpf | einseitig | Rohglasvlies GV 120 | 0,04 | 0,15 | 0,03 | 1,75 - 5,85 | 0,04 | 30,00 - 70,00 | ± 0,6 % oder ± 3 mm (Der größere numerische Wert ist maßgebend.) | ± 2 mm | ± 10 mm/m | ± 5 mm/m | https://cdn.ais-online.de/m2/17/61417/images/84/45884984px5000x3578.jpg
Dach Vlies DAA35-150 SF 985x985x200mm | 4003974424458 | 506528 | DAA | Platte | weiß | glatt | Expandiertes Polystyrol (EPS) | 1.000,00 | 1.000,00 - 2.000,00 | 60,00 - 200,00 | E | dh - hohe Druckbelastbarkeit | Stufenfalz, stumpf | einseitig | Rohglasvlies GV 120 | 0,04 | 0,15 | 0,03 | 1,75 - 5,85 | 0,04 | 30,00 - 70,00 | ± 0,6 % oder ± 3 mm (Der größere numerische Wert ist maßgebend.) | ± 2 mm | ± 10 mm/m | ± 5 mm/m | https://cdn.ais-online.de/m2/17/61417/images/84/45884984px5000x3578.jpg
Dach Vlies DAA35-150 SF 985x985x 60mm | 4003974424380 | 506521 | DAA | Platte | weiß | glatt | Expandiertes Polystyrol (EPS) | 1.000,00 | 1.000,00 - 2.000,00 | 60,00 - 200,00 | E | dh - hohe Druckbelastbarkeit | Stufenfalz, stumpf | einseitig | Rohglasvlies GV 120 | 0,04 | 0,15 | 0,03 | 1,75 - 5,85 | 0,04 | 30,00 - 70,00 | ± 0,6 % oder ± 3 mm (Der größere numerische Wert ist maßgebend.) | ± 2 mm | ± 10 mm/m | ± 5 mm/m | https://cdn.ais-online.de/m2/17/61417/images/84/45884984px5000x3578.jpg
Dach Vlies DAA35-150 SF 985x985x 80mm | 4003974424397 | 506522 | DAA | Platte | weiß | glatt | Expandiertes Polystyrol (EPS) | 1.000,00 | 1.000,00 - 2.000,00 | 60,00 - 200,00 | E | dh - hohe Druckbelastbarkeit | Stufenfalz, stumpf | einseitig | Rohglasvlies GV 120 | 0,04 | 0,15 | 0,03 | 1,75 - 5,85 | 0,04 | 30,00 - 70,00 | ± 0,6 % oder ± 3 mm (Der größere numerische Wert ist maßgebend.) | ± 2 mm | ± 10 mm/m | ± 5 mm/m | https://cdn.ais-online.de/m2/17/61417/images/84/45884984px5000x3578.jpg
Dach Vlies DAA35-150 SK 2000x1000x100mm | 4003974409059 | 504754 | DAA | Platte | weiß | glatt | Expandiertes Polystyrol (EPS) | 1.000,00 | 1.000,00 - 2.000,00 | 60,00 - 200,00 | E | dh - hohe Druckbelastbarkeit | Stufenfalz, stumpf | einseitig | Rohglasvlies GV 120 | 0,04 | 0,15 | 0,03 | 1,75 - 5,85 | 0,04 | 30,00 - 70,00 | ± 0,6 % oder ± 3 mm (Der größere numerische Wert ist maßgebend.) | ± 2 mm | ± 10 mm/m | ± 5 mm/m | https://cdn.ais-online.de/m2/17/61417/images/84/45884984px5000x3578.jpg
Dach Vlies DAA35-150 SK 2000x1000x 80mm | 4003974409158 | 504769 | DAA | Platte | weiß | glatt | Expandiertes Polystyrol (EPS) | 1.000,00 | 1.000,00 - 2.000,00 | 60,00 - 200,00 | E | dh - hohe Druckbelastbarkeit | Stufenfalz, stumpf | einseitig | Rohglasvlies GV 120 | 0,04 | 0,15 | 0,03 | 1,75 - 5,85 | 0,04 | 30,00 - 70,00 | ± 0,6 % oder ± 3 mm (Der größere numerische Wert ist maßgebend.) | ± 2 mm | ± 10 mm/m | ± 5 mm/m | https://cdn.ais-online.de/m2/17/61417/images/84/45884984px5000x3578.jpg
powered by Heinze