## HIRSCH Porozell
HIRSCH Porozell
Name | GTIN | HAN | Anwendungsgebiet Wärmedämmstoff | Ausführung | Farbton | Oberfläche | Werkstoff | Breite (mm) | Länge (mm) | Stärke (mm) | Brandverhalten | Feuchteverhalten Dämmstoff | Kantenausführung | Kaschierung | Bemessungswert Wärmeleitfähigkeit (W/(m*K)) | Druckfestigkeit (N/mm²) | Nennwert der Wärmeleitfähigkeit (W/(m*K)) | Wärmedurchlasswiderstand (m²*K/W) | Wärmeleitfähigkeit (W/(m*K)) | Wasserdampfdiffusionswiderstandszahl | Breiten- und Längentoleranz | Dickentoleranz | Plattenebenheit | Rechtwinkligkeit | Rohdichte | Bilder
HIRSCH Porozell Perimeter-Dämmplatte 5 in 1 PER Plus grau - 032 AW3 150 |  |  | PB, PW | Platte | grau | geprägt, profiliert | Expandiertes Polystyrol (EPS) | 615,00 | 1.265,00 | 60,00 - 240,00 | E | WL(T)3 | Stufenfalz | unkaschiert | 0,03 - 0,04 | 0,15 | 0,03 | 1,90 - 7,70 | 0,03 - 0,04 | 30,00 - 70,00 | ± 0,6 % oder ± 3 mm (Der größere numerische Wert ist maßgebend.) | ± 2 mm | ± 5 mm/m | ± 5 mm/m | 27 - 30 kg/m³ | https://cdn.ais-online.de/m2/17/61417/images/64/45884964px7453x3295.jpg https://cdn.ais-online.de/m2/17/61417/images/66/45884966px6218x2962.jpg
Perim 5in1 PW32/36-150 SF 1250x600x100mm | 4003974412585 | 505130 | PB, PW | Platte | grau | geprägt, profiliert | Expandiertes Polystyrol (EPS) | 615,00 | 1.265,00 | 60,00 - 240,00 | E | WL(T)3 | Stufenfalz | unkaschiert | 0,03 - 0,04 | 0,15 | 0,03 | 1,90 - 7,70 | 0,03 - 0,04 | 30,00 - 70,00 | ± 0,6 % oder ± 3 mm (Der größere numerische Wert ist maßgebend.) | ± 2 mm | ± 5 mm/m | ± 5 mm/m | 27 - 30 kg/m³ | https://cdn.ais-online.de/m2/17/61417/images/64/45884964px7453x3295.jpg https://cdn.ais-online.de/m2/17/61417/images/66/45884966px6218x2962.jpg
Perim 5in1 PW32/36-150 SF 1250x600x120mm | 4003974412592 | 505131 | PB, PW | Platte | grau | geprägt, profiliert | Expandiertes Polystyrol (EPS) | 615,00 | 1.265,00 | 60,00 - 240,00 | E | WL(T)3 | Stufenfalz | unkaschiert | 0,03 - 0,04 | 0,15 | 0,03 | 1,90 - 7,70 | 0,03 - 0,04 | 30,00 - 70,00 | ± 0,6 % oder ± 3 mm (Der größere numerische Wert ist maßgebend.) | ± 2 mm | ± 5 mm/m | ± 5 mm/m | 27 - 30 kg/m³ | https://cdn.ais-online.de/m2/17/61417/images/64/45884964px7453x3295.jpg https://cdn.ais-online.de/m2/17/61417/images/66/45884966px6218x2962.jpg
Perim 5in1 PW32/36-150 SF 1250x600x140mm | 4003974412608 | 505132 | PB, PW | Platte | grau | geprägt, profiliert | Expandiertes Polystyrol (EPS) | 615,00 | 1.265,00 | 60,00 - 240,00 | E | WL(T)3 | Stufenfalz | unkaschiert | 0,03 - 0,04 | 0,15 | 0,03 | 1,90 - 7,70 | 0,03 - 0,04 | 30,00 - 70,00 | ± 0,6 % oder ± 3 mm (Der größere numerische Wert ist maßgebend.) | ± 2 mm | ± 5 mm/m | ± 5 mm/m | 27 - 30 kg/m³ | https://cdn.ais-online.de/m2/17/61417/images/64/45884964px7453x3295.jpg https://cdn.ais-online.de/m2/17/61417/images/66/45884966px6218x2962.jpg
Perim 5in1 PW32/36-150 SF 1250x600x160mm | 4003974412615 | 505133 | PB, PW | Platte | grau | geprägt, profiliert | Expandiertes Polystyrol (EPS) | 615,00 | 1.265,00 | 60,00 - 240,00 | E | WL(T)3 | Stufenfalz | unkaschiert | 0,03 - 0,04 | 0,15 | 0,03 | 1,90 - 7,70 | 0,03 - 0,04 | 30,00 - 70,00 | ± 0,6 % oder ± 3 mm (Der größere numerische Wert ist maßgebend.) | ± 2 mm | ± 5 mm/m | ± 5 mm/m | 27 - 30 kg/m³ | https://cdn.ais-online.de/m2/17/61417/images/64/45884964px7453x3295.jpg https://cdn.ais-online.de/m2/17/61417/images/66/45884966px6218x2962.jpg
Perim 5in1 PW32/36-150 SF 1250x600x180mm | 4003974412622 | 505134 | PB, PW | Platte | grau | geprägt, profiliert | Expandiertes Polystyrol (EPS) | 615,00 | 1.265,00 | 60,00 - 240,00 | E | WL(T)3 | Stufenfalz | unkaschiert | 0,03 - 0,04 | 0,15 | 0,03 | 1,90 - 7,70 | 0,03 - 0,04 | 30,00 - 70,00 | ± 0,6 % oder ± 3 mm (Der größere numerische Wert ist maßgebend.) | ± 2 mm | ± 5 mm/m | ± 5 mm/m | 27 - 30 kg/m³ | https://cdn.ais-online.de/m2/17/61417/images/64/45884964px7453x3295.jpg https://cdn.ais-online.de/m2/17/61417/images/66/45884966px6218x2962.jpg
Perim 5in1 PW32/36-150 SF 1250x600x200mm | 4003974412639 | 505135 | PB, PW | Platte | grau | geprägt, profiliert | Expandiertes Polystyrol (EPS) | 615,00 | 1.265,00 | 60,00 - 240,00 | E | WL(T)3 | Stufenfalz | unkaschiert | 0,03 - 0,04 | 0,15 | 0,03 | 1,90 - 7,70 | 0,03 - 0,04 | 30,00 - 70,00 | ± 0,6 % oder ± 3 mm (Der größere numerische Wert ist maßgebend.) | ± 2 mm | ± 5 mm/m | ± 5 mm/m | 27 - 30 kg/m³ | https://cdn.ais-online.de/m2/17/61417/images/64/45884964px7453x3295.jpg https://cdn.ais-online.de/m2/17/61417/images/66/45884966px6218x2962.jpg
Perim 5in1 PW32/36-150 SF 1250x600x220mm | 4003974412646 | 505136 | PB, PW | Platte | grau | geprägt, profiliert | Expandiertes Polystyrol (EPS) | 615,00 | 1.265,00 | 60,00 - 240,00 | E | WL(T)3 | Stufenfalz | unkaschiert | 0,03 - 0,04 | 0,15 | 0,03 | 1,90 - 7,70 | 0,03 - 0,04 | 30,00 - 70,00 | ± 0,6 % oder ± 3 mm (Der größere numerische Wert ist maßgebend.) | ± 2 mm | ± 5 mm/m | ± 5 mm/m | 27 - 30 kg/m³ | https://cdn.ais-online.de/m2/17/61417/images/64/45884964px7453x3295.jpg https://cdn.ais-online.de/m2/17/61417/images/66/45884966px6218x2962.jpg
Perim 5in1 PW32/36-150 SF 1250x600x240mm | 4003974412653 | 505137 | PB, PW | Platte | grau | geprägt, profiliert | Expandiertes Polystyrol (EPS) | 615,00 | 1.265,00 | 60,00 - 240,00 | E | WL(T)3 | Stufenfalz | unkaschiert | 0,03 - 0,04 | 0,15 | 0,03 | 1,90 - 7,70 | 0,03 - 0,04 | 30,00 - 70,00 | ± 0,6 % oder ± 3 mm (Der größere numerische Wert ist maßgebend.) | ± 2 mm | ± 5 mm/m | ± 5 mm/m | 27 - 30 kg/m³ | https://cdn.ais-online.de/m2/17/61417/images/64/45884964px7453x3295.jpg https://cdn.ais-online.de/m2/17/61417/images/66/45884966px6218x2962.jpg
Perim 5in1 PW32/36-150 SF 1250x600x 60mm | 4003974412561 | 505128 | PB, PW | Platte | grau | geprägt, profiliert | Expandiertes Polystyrol (EPS) | 615,00 | 1.265,00 | 60,00 - 240,00 | E | WL(T)3 | Stufenfalz | unkaschiert | 0,03 - 0,04 | 0,15 | 0,03 | 1,90 - 7,70 | 0,03 - 0,04 | 30,00 - 70,00 | ± 0,6 % oder ± 3 mm (Der größere numerische Wert ist maßgebend.) | ± 2 mm | ± 5 mm/m | ± 5 mm/m | 27 - 30 kg/m³ | https://cdn.ais-online.de/m2/17/61417/images/64/45884964px7453x3295.jpg https://cdn.ais-online.de/m2/17/61417/images/66/45884966px6218x2962.jpg
Perim 5in1 PW32/36-150 SF 1250x600x 80mm | 4003974412578 | 505129 | PB, PW | Platte | grau | geprägt, profiliert | Expandiertes Polystyrol (EPS) | 615,00 | 1.265,00 | 60,00 - 240,00 | E | WL(T)3 | Stufenfalz | unkaschiert | 0,03 - 0,04 | 0,15 | 0,03 | 1,90 - 7,70 | 0,03 - 0,04 | 30,00 - 70,00 | ± 0,6 % oder ± 3 mm (Der größere numerische Wert ist maßgebend.) | ± 2 mm | ± 5 mm/m | ± 5 mm/m | 27 - 30 kg/m³ | https://cdn.ais-online.de/m2/17/61417/images/64/45884964px7453x3295.jpg https://cdn.ais-online.de/m2/17/61417/images/66/45884966px6218x2962.jpg
powered by Heinze