## HIRSCH Porozell
HIRSCH Porozell
Name | GTIN | HAN | Anwendungsgebiet Wärmedämmstoff | Ausführung | Farbton | Oberfläche | Werkstoff | Breite (mm) | Länge (mm) | Stärke (mm) | Brandverhalten | Feuchteverhalten Dämmstoff | Kantenausführung | Kaschierung | Werkstoff Kaschierung, Beschichtung | Bemessungswert Wärmeleitfähigkeit (W/(m*K)) | Druckfestigkeit (N/mm²) | Nennwert der Wärmeleitfähigkeit (W/(m*K)) | Wärmedurchlasswiderstand (m²*K/W) | Wärmeleitfähigkeit (W/(m*K)) | Wasserdampfdiffusionswiderstandszahl | Breiten- und Längentoleranz | Dickentoleranz | Plattenebenheit | Rechtwinkligkeit | Rohdichte | Bilder
HIRSCH Porozell Perimeter-Dämmplatte ThermoDrain 5in1 Vlies - 035 AW6 250 |  |  | PB, PW | Platte | weiß | geprägt, profiliert | Expandiertes Polystyrol (EPS) | 615,00 | 1.265,00 | 80,00 - 200,00 | E | WL(T)3 | Stufenfalz | einseitig | Vlies | 0,04 | 0,25 | 0,03 | 2,35 - 5,85 | 0,04 | 40,00 - 100,00 | ± 0,6 % oder ± 3 mm (Der größere numerische Wert ist maßgebend.) | ± 2 mm | ± 5 mm/m | ± 5 mm/m | 35 - 41 kg/m³ | https://cdn.ais-online.de/m2/17/61417/images/86/45884986px709x400.jpg
ThermoDrain Vlies 5in1 35-250 SF 100mm | 4003974417108 | 505648 | PB, PW | Platte | weiß | geprägt, profiliert | Expandiertes Polystyrol (EPS) | 615,00 | 1.265,00 | 80,00 - 200,00 | E | WL(T)3 | Stufenfalz | einseitig | Vlies | 0,04 | 0,25 | 0,03 | 2,35 - 5,85 | 0,04 | 40,00 - 100,00 | ± 0,6 % oder ± 3 mm (Der größere numerische Wert ist maßgebend.) | ± 2 mm | ± 5 mm/m | ± 5 mm/m | 35 - 41 kg/m³ | https://cdn.ais-online.de/m2/17/61417/images/86/45884986px709x400.jpg
ThermoDrain Vlies 5in1 35-250 SF 120mm | 4003974417115 | 505649 | PB, PW | Platte | weiß | geprägt, profiliert | Expandiertes Polystyrol (EPS) | 615,00 | 1.265,00 | 80,00 - 200,00 | E | WL(T)3 | Stufenfalz | einseitig | Vlies | 0,04 | 0,25 | 0,03 | 2,35 - 5,85 | 0,04 | 40,00 - 100,00 | ± 0,6 % oder ± 3 mm (Der größere numerische Wert ist maßgebend.) | ± 2 mm | ± 5 mm/m | ± 5 mm/m | 35 - 41 kg/m³ | https://cdn.ais-online.de/m2/17/61417/images/86/45884986px709x400.jpg
ThermoDrain Vlies 5in1 35-250 SF 140mm | 4003974417122 | 505650 | PB, PW | Platte | weiß | geprägt, profiliert | Expandiertes Polystyrol (EPS) | 615,00 | 1.265,00 | 80,00 - 200,00 | E | WL(T)3 | Stufenfalz | einseitig | Vlies | 0,04 | 0,25 | 0,03 | 2,35 - 5,85 | 0,04 | 40,00 - 100,00 | ± 0,6 % oder ± 3 mm (Der größere numerische Wert ist maßgebend.) | ± 2 mm | ± 5 mm/m | ± 5 mm/m | 35 - 41 kg/m³ | https://cdn.ais-online.de/m2/17/61417/images/86/45884986px709x400.jpg
ThermoDrain Vlies 5in1 35-250 SF 160mm | 4003974417139 | 505651 | PB, PW | Platte | weiß | geprägt, profiliert | Expandiertes Polystyrol (EPS) | 615,00 | 1.265,00 | 80,00 - 200,00 | E | WL(T)3 | Stufenfalz | einseitig | Vlies | 0,04 | 0,25 | 0,03 | 2,35 - 5,85 | 0,04 | 40,00 - 100,00 | ± 0,6 % oder ± 3 mm (Der größere numerische Wert ist maßgebend.) | ± 2 mm | ± 5 mm/m | ± 5 mm/m | 35 - 41 kg/m³ | https://cdn.ais-online.de/m2/17/61417/images/86/45884986px709x400.jpg
ThermoDrain Vlies 5in1 35-250 SF 180mm | 4003974417146 | 505652 | PB, PW | Platte | weiß | geprägt, profiliert | Expandiertes Polystyrol (EPS) | 615,00 | 1.265,00 | 80,00 - 200,00 | E | WL(T)3 | Stufenfalz | einseitig | Vlies | 0,04 | 0,25 | 0,03 | 2,35 - 5,85 | 0,04 | 40,00 - 100,00 | ± 0,6 % oder ± 3 mm (Der größere numerische Wert ist maßgebend.) | ± 2 mm | ± 5 mm/m | ± 5 mm/m | 35 - 41 kg/m³ | https://cdn.ais-online.de/m2/17/61417/images/86/45884986px709x400.jpg
ThermoDrain Vlies 5in1 35-250 SF 200mm | 4003974417153 | 505653 | PB, PW | Platte | weiß | geprägt, profiliert | Expandiertes Polystyrol (EPS) | 615,00 | 1.265,00 | 80,00 - 200,00 | E | WL(T)3 | Stufenfalz | einseitig | Vlies | 0,04 | 0,25 | 0,03 | 2,35 - 5,85 | 0,04 | 40,00 - 100,00 | ± 0,6 % oder ± 3 mm (Der größere numerische Wert ist maßgebend.) | ± 2 mm | ± 5 mm/m | ± 5 mm/m | 35 - 41 kg/m³ | https://cdn.ais-online.de/m2/17/61417/images/86/45884986px709x400.jpg
ThermoDrain Vlies 5in1 35-250 SF 80mm | 4003974417092 | 505647 | PB, PW | Platte | weiß | geprägt, profiliert | Expandiertes Polystyrol (EPS) | 615,00 | 1.265,00 | 80,00 - 200,00 | E | WL(T)3 | Stufenfalz | einseitig | Vlies | 0,04 | 0,25 | 0,03 | 2,35 - 5,85 | 0,04 | 40,00 - 100,00 | ± 0,6 % oder ± 3 mm (Der größere numerische Wert ist maßgebend.) | ± 2 mm | ± 5 mm/m | ± 5 mm/m | 35 - 41 kg/m³ | https://cdn.ais-online.de/m2/17/61417/images/86/45884986px709x400.jpg
powered by Heinze