## HIRSCH Porozell
HIRSCH Porozell
Name | GTIN | HAN | Anwendungsgebiet Wärmedämmstoff | Ausführung | Farbton | Oberfläche | Werkstoff | Breite (mm) | Länge (mm) | Stärke (mm) | Brandverhalten | Kantenausführung | Kaschierung | Bemessungswert Wärmeleitfähigkeit (W/(m*K)) | Druckfestigkeit (N/mm²) | Nennwert der Wärmeleitfähigkeit (W/(m*K)) | Wärmedurchlasswiderstand (m²*K/W) | Wärmeleitfähigkeit (W/(m*K)) | Wasserdampfdiffusionswiderstandszahl | Breiten- und Längentoleranz | Dickentoleranz | Plattenebenheit | Rechtwinkligkeit | Zugfestigkeit senkrecht zur Plattenebene | Bilder
HIRSCH Porozell Sockel-Dämmplatte 035 AW 150 WAP |  |  | WAP | Platte | weiß | beidseitig geprägt (Waffelstruktur), geprägt, profiliert | Expandiertes Polystyrol (EPS) | 500,00 - 615,00 | 1.000,00 - 1.265,00 | 20,00 - 50,00 | E | stumpf | unkaschiert | 0,04 | 0,15 | 0,03 | 0,55 - 1,45 | 0,04 | 30,00 - 70,00 | ± 0,6 % oder ± 3 mm (Der größere numerische Wert ist maßgebend.) | ± 2 mm | ± 5 mm/m | ± 5 mm/m | ≥ 100 kPa | https://cdn.ais-online.de/m2/17/61417/images/65/47742265px1680x1680.jpg https://cdn.ais-online.de/m2/17/61417/images/79/47742279px1680x1680.jpg
Perim 5in1 BSP SF 1250x600x 40mm | 4003974415432 | 505449 | WAP | Platte | weiß | beidseitig geprägt (Waffelstruktur), geprägt, profiliert | Expandiertes Polystyrol (EPS) | 500,00 - 615,00 | 1.000,00 - 1.265,00 | 20,00 - 50,00 | E | stumpf | unkaschiert | 0,04 | 0,15 | 0,03 | 0,55 - 1,45 | 0,04 | 30,00 - 70,00 | ± 0,6 % oder ± 3 mm (Der größere numerische Wert ist maßgebend.) | ± 2 mm | ± 5 mm/m | ± 5 mm/m | ≥ 100 kPa | https://cdn.ais-online.de/m2/17/61417/images/79/47742279px1680x1680.jpg
Perim 5in1 BSP SF 1250x600x 50mm | 4003974415449 | 505450 | WAP | Platte | weiß | beidseitig geprägt (Waffelstruktur), geprägt, profiliert | Expandiertes Polystyrol (EPS) | 500,00 - 615,00 | 1.000,00 - 1.265,00 | 20,00 - 50,00 | E | stumpf | unkaschiert | 0,04 | 0,15 | 0,03 | 0,55 - 1,45 | 0,04 | 30,00 - 70,00 | ± 0,6 % oder ± 3 mm (Der größere numerische Wert ist maßgebend.) | ± 2 mm | ± 5 mm/m | ± 5 mm/m | ≥ 100 kPa | https://cdn.ais-online.de/m2/17/61417/images/79/47742279px1680x1680.jpg
Perim 5in1 PW35/39-150 SK 1250x600x 40mm | 4003974411311 | 504989 | WAP | Platte | weiß | beidseitig geprägt (Waffelstruktur), geprägt, profiliert | Expandiertes Polystyrol (EPS) | 500,00 - 615,00 | 1.000,00 - 1.265,00 | 20,00 - 50,00 | E | stumpf | unkaschiert | 0,04 | 0,15 | 0,03 | 0,55 - 1,45 | 0,04 | 30,00 - 70,00 | ± 0,6 % oder ± 3 mm (Der größere numerische Wert ist maßgebend.) | ± 2 mm | ± 5 mm/m | ± 5 mm/m | ≥ 100 kPa | https://cdn.ais-online.de/m2/17/61417/images/79/47742279px1680x1680.jpg
Perim 5in1 PW35/39-150 SK 1250x600x 50mm | 4003974411328 | 504990 | WAP | Platte | weiß | beidseitig geprägt (Waffelstruktur), geprägt, profiliert | Expandiertes Polystyrol (EPS) | 500,00 - 615,00 | 1.000,00 - 1.265,00 | 20,00 - 50,00 | E | stumpf | unkaschiert | 0,04 | 0,15 | 0,03 | 0,55 - 1,45 | 0,04 | 30,00 - 70,00 | ± 0,6 % oder ± 3 mm (Der größere numerische Wert ist maßgebend.) | ± 2 mm | ± 5 mm/m | ± 5 mm/m | ≥ 100 kPa | https://cdn.ais-online.de/m2/17/61417/images/79/47742279px1680x1680.jpg
Sockel WAP 35/39 AW3 SK 1000x500x 20mm | 4003974379253 | 501739 | WAP | Platte | weiß | beidseitig geprägt (Waffelstruktur), geprägt, profiliert | Expandiertes Polystyrol (EPS) | 500,00 - 615,00 | 1.000,00 - 1.265,00 | 20,00 - 50,00 | E | stumpf | unkaschiert | 0,04 | 0,15 | 0,03 | 0,55 - 1,45 | 0,04 | 30,00 - 70,00 | ± 0,6 % oder ± 3 mm (Der größere numerische Wert ist maßgebend.) | ± 2 mm | ± 5 mm/m | ± 5 mm/m | ≥ 100 kPa | https://cdn.ais-online.de/m2/17/61417/images/65/47742265px1680x1680.jpg
Sockel WAP 35/39 AW3 SK 1000x500x 30mm | 4003974379260 | 501740 | WAP | Platte | weiß | beidseitig geprägt (Waffelstruktur), geprägt, profiliert | Expandiertes Polystyrol (EPS) | 500,00 - 615,00 | 1.000,00 - 1.265,00 | 20,00 - 50,00 | E | stumpf | unkaschiert | 0,04 | 0,15 | 0,03 | 0,55 - 1,45 | 0,04 | 30,00 - 70,00 | ± 0,6 % oder ± 3 mm (Der größere numerische Wert ist maßgebend.) | ± 2 mm | ± 5 mm/m | ± 5 mm/m | ≥ 100 kPa | https://cdn.ais-online.de/m2/17/61417/images/65/47742265px1680x1680.jpg
Sockel WAP 35/39 AW3 SK 1000x500x 40mm | 4003974379277 | 501741 | WAP | Platte | weiß | beidseitig geprägt (Waffelstruktur), geprägt, profiliert | Expandiertes Polystyrol (EPS) | 500,00 - 615,00 | 1.000,00 - 1.265,00 | 20,00 - 50,00 | E | stumpf | unkaschiert | 0,04 | 0,15 | 0,03 | 0,55 - 1,45 | 0,04 | 30,00 - 70,00 | ± 0,6 % oder ± 3 mm (Der größere numerische Wert ist maßgebend.) | ± 2 mm | ± 5 mm/m | ± 5 mm/m | ≥ 100 kPa | https://cdn.ais-online.de/m2/17/61417/images/65/47742265px1680x1680.jpg
Sockel WAP 35/39 AW3 SK 1000x500x 50mm | 4003974379284 | 501742 | WAP | Platte | weiß | beidseitig geprägt (Waffelstruktur), geprägt, profiliert | Expandiertes Polystyrol (EPS) | 500,00 - 615,00 | 1.000,00 - 1.265,00 | 20,00 - 50,00 | E | stumpf | unkaschiert | 0,04 | 0,15 | 0,03 | 0,55 - 1,45 | 0,04 | 30,00 - 70,00 | ± 0,6 % oder ± 3 mm (Der größere numerische Wert ist maßgebend.) | ± 2 mm | ± 5 mm/m | ± 5 mm/m | ≥ 100 kPa | https://cdn.ais-online.de/m2/17/61417/images/65/47742265px1680x1680.jpg
powered by Heinze