## HIRSCH Porozell
HIRSCH Porozell
Name | GTIN | HAN | Anwendungsgebiet Wärmedämmstoff | Ausführung | Farbton | Oberfläche | Werkstoff | Breite (mm) | Länge (mm) | Stärke (mm) | Brandverhalten | Druckbelastbarkeitsstufe | Feuchteverhalten Dämmstoff | Kantenausführung | Kaschierung | Bemessungswert Wärmeleitfähigkeit (W/(m*K)) | Druckfestigkeit (N/mm²) | Nennwert der Wärmeleitfähigkeit (W/(m*K)) | Wärmedurchlasswiderstand (m²*K/W) | Wärmeleitfähigkeit (W/(m*K)) | Wasserdampfdiffusionswiderstandszahl | Breiten- und Längentoleranz | Dickentoleranz | Plattenebenheit | Rechtwinkligkeit | Rohdichte | Bilder
HIRSCH Porozell Sockel- und Perimeterdämmplatte - 035 AW3 150 |  |  | PB, PW | Platte | weiß | beidseitig geprägt (Waffelstruktur) | Expandiertes Polystyrol (EPS) | 500,00 - 530,00 | 1.000,00 - 1.030,00 | 60,00 - 300,00 | E | dh - hohe Druckbelastbarkeit | WL(T)3 | Stufenfalz, stumpf | unkaschiert | 0,04 | 0,15 | 0,03 | 1,75 - 8,80 | 0,04 | 30,00 - 70,00 | ± 0,6 % oder ± 3 mm (Der größere numerische Wert ist maßgebend.) | ± 2 mm | ± 5 mm/m | ± 5 mm/m | 27 - 35 kg/m³ | https://cdn.ais-online.de/m2/17/61417/images/76/45884976px4564x2477.jpg
Sockel PW35/39 AW3 SF 1000x500x220mm | 4003974379543 | 501768 | PB, PW | Platte | weiß | beidseitig geprägt (Waffelstruktur) | Expandiertes Polystyrol (EPS) | 500,00 - 530,00 | 1.000,00 - 1.030,00 | 60,00 - 300,00 | E | dh - hohe Druckbelastbarkeit | WL(T)3 | Stufenfalz, stumpf | unkaschiert | 0,04 | 0,15 | 0,03 | 1,75 - 8,80 | 0,04 | 30,00 - 70,00 | ± 0,6 % oder ± 3 mm (Der größere numerische Wert ist maßgebend.) | ± 2 mm | ± 5 mm/m | ± 5 mm/m | 27 - 35 kg/m³ | https://cdn.ais-online.de/m2/17/61417/images/76/45884976px4564x2477.jpg
Sockel PW35/39 AW3 SF 1000x500x240mm | 4003974379550 | 501769 | PB, PW | Platte | weiß | beidseitig geprägt (Waffelstruktur) | Expandiertes Polystyrol (EPS) | 500,00 - 530,00 | 1.000,00 - 1.030,00 | 60,00 - 300,00 | E | dh - hohe Druckbelastbarkeit | WL(T)3 | Stufenfalz, stumpf | unkaschiert | 0,04 | 0,15 | 0,03 | 1,75 - 8,80 | 0,04 | 30,00 - 70,00 | ± 0,6 % oder ± 3 mm (Der größere numerische Wert ist maßgebend.) | ± 2 mm | ± 5 mm/m | ± 5 mm/m | 27 - 35 kg/m³ | https://cdn.ais-online.de/m2/17/61417/images/76/45884976px4564x2477.jpg
Sockel PW35/39 AW3 SF 1000x500x250mm | 4003974379567 | 501770 | PB, PW | Platte | weiß | beidseitig geprägt (Waffelstruktur) | Expandiertes Polystyrol (EPS) | 500,00 - 530,00 | 1.000,00 - 1.030,00 | 60,00 - 300,00 | E | dh - hohe Druckbelastbarkeit | WL(T)3 | Stufenfalz, stumpf | unkaschiert | 0,04 | 0,15 | 0,03 | 1,75 - 8,80 | 0,04 | 30,00 - 70,00 | ± 0,6 % oder ± 3 mm (Der größere numerische Wert ist maßgebend.) | ± 2 mm | ± 5 mm/m | ± 5 mm/m | 27 - 35 kg/m³ | https://cdn.ais-online.de/m2/17/61417/images/76/45884976px4564x2477.jpg
Sockel PW35/39 AW3 SF 1000x500x260mm | 4003974379574 | 501771 | PB, PW | Platte | weiß | beidseitig geprägt (Waffelstruktur) | Expandiertes Polystyrol (EPS) | 500,00 - 530,00 | 1.000,00 - 1.030,00 | 60,00 - 300,00 | E | dh - hohe Druckbelastbarkeit | WL(T)3 | Stufenfalz, stumpf | unkaschiert | 0,04 | 0,15 | 0,03 | 1,75 - 8,80 | 0,04 | 30,00 - 70,00 | ± 0,6 % oder ± 3 mm (Der größere numerische Wert ist maßgebend.) | ± 2 mm | ± 5 mm/m | ± 5 mm/m | 27 - 35 kg/m³ | https://cdn.ais-online.de/m2/17/61417/images/76/45884976px4564x2477.jpg
Sockel PW35/39 AW3 SF 1000x500x280mm | 4003974379581 | 501772 | PB, PW | Platte | weiß | beidseitig geprägt (Waffelstruktur) | Expandiertes Polystyrol (EPS) | 500,00 - 530,00 | 1.000,00 - 1.030,00 | 60,00 - 300,00 | E | dh - hohe Druckbelastbarkeit | WL(T)3 | Stufenfalz, stumpf | unkaschiert | 0,04 | 0,15 | 0,03 | 1,75 - 8,80 | 0,04 | 30,00 - 70,00 | ± 0,6 % oder ± 3 mm (Der größere numerische Wert ist maßgebend.) | ± 2 mm | ± 5 mm/m | ± 5 mm/m | 27 - 35 kg/m³ | https://cdn.ais-online.de/m2/17/61417/images/76/45884976px4564x2477.jpg
Sockel PW35/39 AW3 SF 1000x500x300mm | 4003974379598 | 501773 | PB, PW | Platte | weiß | beidseitig geprägt (Waffelstruktur) | Expandiertes Polystyrol (EPS) | 500,00 - 530,00 | 1.000,00 - 1.030,00 | 60,00 - 300,00 | E | dh - hohe Druckbelastbarkeit | WL(T)3 | Stufenfalz, stumpf | unkaschiert | 0,04 | 0,15 | 0,03 | 1,75 - 8,80 | 0,04 | 30,00 - 70,00 | ± 0,6 % oder ± 3 mm (Der größere numerische Wert ist maßgebend.) | ± 2 mm | ± 5 mm/m | ± 5 mm/m | 27 - 35 kg/m³ | https://cdn.ais-online.de/m2/17/61417/images/76/45884976px4564x2477.jpg
Sockel PW35/39 AW3 SK 1000x500x100mm | 4003974379338 | 501747 | PB, PW | Platte | weiß | beidseitig geprägt (Waffelstruktur) | Expandiertes Polystyrol (EPS) | 500,00 - 530,00 | 1.000,00 - 1.030,00 | 60,00 - 300,00 | E | dh - hohe Druckbelastbarkeit | WL(T)3 | Stufenfalz, stumpf | unkaschiert | 0,04 | 0,15 | 0,03 | 1,75 - 8,80 | 0,04 | 30,00 - 70,00 | ± 0,6 % oder ± 3 mm (Der größere numerische Wert ist maßgebend.) | ± 2 mm | ± 5 mm/m | ± 5 mm/m | 27 - 35 kg/m³ | https://cdn.ais-online.de/m2/17/61417/images/76/45884976px4564x2477.jpg
Sockel PW35/39 AW3 SK 1000x500x110mm | 4003974379345 | 501748 | PB, PW | Platte | weiß | beidseitig geprägt (Waffelstruktur) | Expandiertes Polystyrol (EPS) | 500,00 - 530,00 | 1.000,00 - 1.030,00 | 60,00 - 300,00 | E | dh - hohe Druckbelastbarkeit | WL(T)3 | Stufenfalz, stumpf | unkaschiert | 0,04 | 0,15 | 0,03 | 1,75 - 8,80 | 0,04 | 30,00 - 70,00 | ± 0,6 % oder ± 3 mm (Der größere numerische Wert ist maßgebend.) | ± 2 mm | ± 5 mm/m | ± 5 mm/m | 27 - 35 kg/m³ | https://cdn.ais-online.de/m2/17/61417/images/76/45884976px4564x2477.jpg
Sockel PW35/39 AW3 SK 1000x500x120mm | 4003974379352 | 501749 | PB, PW | Platte | weiß | beidseitig geprägt (Waffelstruktur) | Expandiertes Polystyrol (EPS) | 500,00 - 530,00 | 1.000,00 - 1.030,00 | 60,00 - 300,00 | E | dh - hohe Druckbelastbarkeit | WL(T)3 | Stufenfalz, stumpf | unkaschiert | 0,04 | 0,15 | 0,03 | 1,75 - 8,80 | 0,04 | 30,00 - 70,00 | ± 0,6 % oder ± 3 mm (Der größere numerische Wert ist maßgebend.) | ± 2 mm | ± 5 mm/m | ± 5 mm/m | 27 - 35 kg/m³ | https://cdn.ais-online.de/m2/17/61417/images/76/45884976px4564x2477.jpg
Sockel PW35/39 AW3 SK 1000x500x130mm | 4003974379369 | 501750 | PB, PW | Platte | weiß | beidseitig geprägt (Waffelstruktur) | Expandiertes Polystyrol (EPS) | 500,00 - 530,00 | 1.000,00 - 1.030,00 | 60,00 - 300,00 | E | dh - hohe Druckbelastbarkeit | WL(T)3 | Stufenfalz, stumpf | unkaschiert | 0,04 | 0,15 | 0,03 | 1,75 - 8,80 | 0,04 | 30,00 - 70,00 | ± 0,6 % oder ± 3 mm (Der größere numerische Wert ist maßgebend.) | ± 2 mm | ± 5 mm/m | ± 5 mm/m | 27 - 35 kg/m³ | https://cdn.ais-online.de/m2/17/61417/images/76/45884976px4564x2477.jpg
Sockel PW35/39 AW3 SK 1000x500x140mm | 4003974379376 | 501751 | PB, PW | Platte | weiß | beidseitig geprägt (Waffelstruktur) | Expandiertes Polystyrol (EPS) | 500,00 - 530,00 | 1.000,00 - 1.030,00 | 60,00 - 300,00 | E | dh - hohe Druckbelastbarkeit | WL(T)3 | Stufenfalz, stumpf | unkaschiert | 0,04 | 0,15 | 0,03 | 1,75 - 8,80 | 0,04 | 30,00 - 70,00 | ± 0,6 % oder ± 3 mm (Der größere numerische Wert ist maßgebend.) | ± 2 mm | ± 5 mm/m | ± 5 mm/m | 27 - 35 kg/m³ | https://cdn.ais-online.de/m2/17/61417/images/76/45884976px4564x2477.jpg
Sockel PW35/39 AW3 SK 1000x500x150mm | 4003974379383 | 501752 | PB, PW | Platte | weiß | beidseitig geprägt (Waffelstruktur) | Expandiertes Polystyrol (EPS) | 500,00 - 530,00 | 1.000,00 - 1.030,00 | 60,00 - 300,00 | E | dh - hohe Druckbelastbarkeit | WL(T)3 | Stufenfalz, stumpf | unkaschiert | 0,04 | 0,15 | 0,03 | 1,75 - 8,80 | 0,04 | 30,00 - 70,00 | ± 0,6 % oder ± 3 mm (Der größere numerische Wert ist maßgebend.) | ± 2 mm | ± 5 mm/m | ± 5 mm/m | 27 - 35 kg/m³ | https://cdn.ais-online.de/m2/17/61417/images/76/45884976px4564x2477.jpg
Sockel PW35/39 AW3 SK 1000x500x160mm | 4003974379390 | 501753 | PB, PW | Platte | weiß | beidseitig geprägt (Waffelstruktur) | Expandiertes Polystyrol (EPS) | 500,00 - 530,00 | 1.000,00 - 1.030,00 | 60,00 - 300,00 | E | dh - hohe Druckbelastbarkeit | WL(T)3 | Stufenfalz, stumpf | unkaschiert | 0,04 | 0,15 | 0,03 | 1,75 - 8,80 | 0,04 | 30,00 - 70,00 | ± 0,6 % oder ± 3 mm (Der größere numerische Wert ist maßgebend.) | ± 2 mm | ± 5 mm/m | ± 5 mm/m | 27 - 35 kg/m³ | https://cdn.ais-online.de/m2/17/61417/images/76/45884976px4564x2477.jpg
Sockel PW35/39 AW3 SK 1000x500x170mm | 4003974379406 | 501754 | PB, PW | Platte | weiß | beidseitig geprägt (Waffelstruktur) | Expandiertes Polystyrol (EPS) | 500,00 - 530,00 | 1.000,00 - 1.030,00 | 60,00 - 300,00 | E | dh - hohe Druckbelastbarkeit | WL(T)3 | Stufenfalz, stumpf | unkaschiert | 0,04 | 0,15 | 0,03 | 1,75 - 8,80 | 0,04 | 30,00 - 70,00 | ± 0,6 % oder ± 3 mm (Der größere numerische Wert ist maßgebend.) | ± 2 mm | ± 5 mm/m | ± 5 mm/m | 27 - 35 kg/m³ | https://cdn.ais-online.de/m2/17/61417/images/76/45884976px4564x2477.jpg
Sockel PW35/39 AW3 SK 1000x500x180mm | 4003974379413 | 501755 | PB, PW | Platte | weiß | beidseitig geprägt (Waffelstruktur) | Expandiertes Polystyrol (EPS) | 500,00 - 530,00 | 1.000,00 - 1.030,00 | 60,00 - 300,00 | E | dh - hohe Druckbelastbarkeit | WL(T)3 | Stufenfalz, stumpf | unkaschiert | 0,04 | 0,15 | 0,03 | 1,75 - 8,80 | 0,04 | 30,00 - 70,00 | ± 0,6 % oder ± 3 mm (Der größere numerische Wert ist maßgebend.) | ± 2 mm | ± 5 mm/m | ± 5 mm/m | 27 - 35 kg/m³ | https://cdn.ais-online.de/m2/17/61417/images/76/45884976px4564x2477.jpg
Sockel PW35/39 AW3 SK 1000x500x190mm | 4003974379420 | 501756 | PB, PW | Platte | weiß | beidseitig geprägt (Waffelstruktur) | Expandiertes Polystyrol (EPS) | 500,00 - 530,00 | 1.000,00 - 1.030,00 | 60,00 - 300,00 | E | dh - hohe Druckbelastbarkeit | WL(T)3 | Stufenfalz, stumpf | unkaschiert | 0,04 | 0,15 | 0,03 | 1,75 - 8,80 | 0,04 | 30,00 - 70,00 | ± 0,6 % oder ± 3 mm (Der größere numerische Wert ist maßgebend.) | ± 2 mm | ± 5 mm/m | ± 5 mm/m | 27 - 35 kg/m³ | https://cdn.ais-online.de/m2/17/61417/images/76/45884976px4564x2477.jpg
Sockel PW35/39 AW3 SK 1000x500x200mm | 4003974379437 | 501757 | PB, PW | Platte | weiß | beidseitig geprägt (Waffelstruktur) | Expandiertes Polystyrol (EPS) | 500,00 - 530,00 | 1.000,00 - 1.030,00 | 60,00 - 300,00 | E | dh - hohe Druckbelastbarkeit | WL(T)3 | Stufenfalz, stumpf | unkaschiert | 0,04 | 0,15 | 0,03 | 1,75 - 8,80 | 0,04 | 30,00 - 70,00 | ± 0,6 % oder ± 3 mm (Der größere numerische Wert ist maßgebend.) | ± 2 mm | ± 5 mm/m | ± 5 mm/m | 27 - 35 kg/m³ | https://cdn.ais-online.de/m2/17/61417/images/76/45884976px4564x2477.jpg
Sockel PW35/39 AW3 SK 1000x500x210mm | 4003974379444 | 501758 | PB, PW | Platte | weiß | beidseitig geprägt (Waffelstruktur) | Expandiertes Polystyrol (EPS) | 500,00 - 530,00 | 1.000,00 - 1.030,00 | 60,00 - 300,00 | E | dh - hohe Druckbelastbarkeit | WL(T)3 | Stufenfalz, stumpf | unkaschiert | 0,04 | 0,15 | 0,03 | 1,75 - 8,80 | 0,04 | 30,00 - 70,00 | ± 0,6 % oder ± 3 mm (Der größere numerische Wert ist maßgebend.) | ± 2 mm | ± 5 mm/m | ± 5 mm/m | 27 - 35 kg/m³ | https://cdn.ais-online.de/m2/17/61417/images/76/45884976px4564x2477.jpg
Sockel PW35/39 AW3 SK 1000x500x220mm | 4003974379451 | 501759 | PB, PW | Platte | weiß | beidseitig geprägt (Waffelstruktur) | Expandiertes Polystyrol (EPS) | 500,00 - 530,00 | 1.000,00 - 1.030,00 | 60,00 - 300,00 | E | dh - hohe Druckbelastbarkeit | WL(T)3 | Stufenfalz, stumpf | unkaschiert | 0,04 | 0,15 | 0,03 | 1,75 - 8,80 | 0,04 | 30,00 - 70,00 | ± 0,6 % oder ± 3 mm (Der größere numerische Wert ist maßgebend.) | ± 2 mm | ± 5 mm/m | ± 5 mm/m | 27 - 35 kg/m³ | https://cdn.ais-online.de/m2/17/61417/images/76/45884976px4564x2477.jpg
Sockel PW35/39 AW3 SK 1000x500x230mm | 4003974379468 | 501760 | PB, PW | Platte | weiß | beidseitig geprägt (Waffelstruktur) | Expandiertes Polystyrol (EPS) | 500,00 - 530,00 | 1.000,00 - 1.030,00 | 60,00 - 300,00 | E | dh - hohe Druckbelastbarkeit | WL(T)3 | Stufenfalz, stumpf | unkaschiert | 0,04 | 0,15 | 0,03 | 1,75 - 8,80 | 0,04 | 30,00 - 70,00 | ± 0,6 % oder ± 3 mm (Der größere numerische Wert ist maßgebend.) | ± 2 mm | ± 5 mm/m | ± 5 mm/m | 27 - 35 kg/m³ | https://cdn.ais-online.de/m2/17/61417/images/76/45884976px4564x2477.jpg
Sockel PW35/39 AW3 SK 1000x500x240mm | 4003974379475 | 501761 | PB, PW | Platte | weiß | beidseitig geprägt (Waffelstruktur) | Expandiertes Polystyrol (EPS) | 500,00 - 530,00 | 1.000,00 - 1.030,00 | 60,00 - 300,00 | E | dh - hohe Druckbelastbarkeit | WL(T)3 | Stufenfalz, stumpf | unkaschiert | 0,04 | 0,15 | 0,03 | 1,75 - 8,80 | 0,04 | 30,00 - 70,00 | ± 0,6 % oder ± 3 mm (Der größere numerische Wert ist maßgebend.) | ± 2 mm | ± 5 mm/m | ± 5 mm/m | 27 - 35 kg/m³ | https://cdn.ais-online.de/m2/17/61417/images/76/45884976px4564x2477.jpg
Sockel PW35/39 AW3 SK 1000x500x250mm | 4003974379482 | 501762 | PB, PW | Platte | weiß | beidseitig geprägt (Waffelstruktur) | Expandiertes Polystyrol (EPS) | 500,00 - 530,00 | 1.000,00 - 1.030,00 | 60,00 - 300,00 | E | dh - hohe Druckbelastbarkeit | WL(T)3 | Stufenfalz, stumpf | unkaschiert | 0,04 | 0,15 | 0,03 | 1,75 - 8,80 | 0,04 | 30,00 - 70,00 | ± 0,6 % oder ± 3 mm (Der größere numerische Wert ist maßgebend.) | ± 2 mm | ± 5 mm/m | ± 5 mm/m | 27 - 35 kg/m³ | https://cdn.ais-online.de/m2/17/61417/images/76/45884976px4564x2477.jpg
Sockel PW35/39 AW3 SK 1000x500x260mm | 4003974379499 | 501763 | PB, PW | Platte | weiß | beidseitig geprägt (Waffelstruktur) | Expandiertes Polystyrol (EPS) | 500,00 - 530,00 | 1.000,00 - 1.030,00 | 60,00 - 300,00 | E | dh - hohe Druckbelastbarkeit | WL(T)3 | Stufenfalz, stumpf | unkaschiert | 0,04 | 0,15 | 0,03 | 1,75 - 8,80 | 0,04 | 30,00 - 70,00 | ± 0,6 % oder ± 3 mm (Der größere numerische Wert ist maßgebend.) | ± 2 mm | ± 5 mm/m | ± 5 mm/m | 27 - 35 kg/m³ | https://cdn.ais-online.de/m2/17/61417/images/76/45884976px4564x2477.jpg
Sockel PW35/39 AW3 SK 1000x500x270mm | 4003974379505 | 501764 | PB, PW | Platte | weiß | beidseitig geprägt (Waffelstruktur) | Expandiertes Polystyrol (EPS) | 500,00 - 530,00 | 1.000,00 - 1.030,00 | 60,00 - 300,00 | E | dh - hohe Druckbelastbarkeit | WL(T)3 | Stufenfalz, stumpf | unkaschiert | 0,04 | 0,15 | 0,03 | 1,75 - 8,80 | 0,04 | 30,00 - 70,00 | ± 0,6 % oder ± 3 mm (Der größere numerische Wert ist maßgebend.) | ± 2 mm | ± 5 mm/m | ± 5 mm/m | 27 - 35 kg/m³ | https://cdn.ais-online.de/m2/17/61417/images/76/45884976px4564x2477.jpg
Sockel PW35/39 AW3 SK 1000x500x280mm | 4003974379512 | 501765 | PB, PW | Platte | weiß | beidseitig geprägt (Waffelstruktur) | Expandiertes Polystyrol (EPS) | 500,00 - 530,00 | 1.000,00 - 1.030,00 | 60,00 - 300,00 | E | dh - hohe Druckbelastbarkeit | WL(T)3 | Stufenfalz, stumpf | unkaschiert | 0,04 | 0,15 | 0,03 | 1,75 - 8,80 | 0,04 | 30,00 - 70,00 | ± 0,6 % oder ± 3 mm (Der größere numerische Wert ist maßgebend.) | ± 2 mm | ± 5 mm/m | ± 5 mm/m | 27 - 35 kg/m³ | https://cdn.ais-online.de/m2/17/61417/images/76/45884976px4564x2477.jpg
Sockel PW35/39 AW3 SK 1000x500x290mm | 4003974379529 | 501766 | PB, PW | Platte | weiß | beidseitig geprägt (Waffelstruktur) | Expandiertes Polystyrol (EPS) | 500,00 - 530,00 | 1.000,00 - 1.030,00 | 60,00 - 300,00 | E | dh - hohe Druckbelastbarkeit | WL(T)3 | Stufenfalz, stumpf | unkaschiert | 0,04 | 0,15 | 0,03 | 1,75 - 8,80 | 0,04 | 30,00 - 70,00 | ± 0,6 % oder ± 3 mm (Der größere numerische Wert ist maßgebend.) | ± 2 mm | ± 5 mm/m | ± 5 mm/m | 27 - 35 kg/m³ | https://cdn.ais-online.de/m2/17/61417/images/76/45884976px4564x2477.jpg
Sockel PW35/39 AW3 SK 1000x500x300mm | 4003974379536 | 501767 | PB, PW | Platte | weiß | beidseitig geprägt (Waffelstruktur) | Expandiertes Polystyrol (EPS) | 500,00 - 530,00 | 1.000,00 - 1.030,00 | 60,00 - 300,00 | E | dh - hohe Druckbelastbarkeit | WL(T)3 | Stufenfalz, stumpf | unkaschiert | 0,04 | 0,15 | 0,03 | 1,75 - 8,80 | 0,04 | 30,00 - 70,00 | ± 0,6 % oder ± 3 mm (Der größere numerische Wert ist maßgebend.) | ± 2 mm | ± 5 mm/m | ± 5 mm/m | 27 - 35 kg/m³ | https://cdn.ais-online.de/m2/17/61417/images/76/45884976px4564x2477.jpg
Sockel PW35/39 AW3 SK 1000x500x 60mm | 4003974379291 | 501743 | PB, PW | Platte | weiß | beidseitig geprägt (Waffelstruktur) | Expandiertes Polystyrol (EPS) | 500,00 - 530,00 | 1.000,00 - 1.030,00 | 60,00 - 300,00 | E | dh - hohe Druckbelastbarkeit | WL(T)3 | Stufenfalz, stumpf | unkaschiert | 0,04 | 0,15 | 0,03 | 1,75 - 8,80 | 0,04 | 30,00 - 70,00 | ± 0,6 % oder ± 3 mm (Der größere numerische Wert ist maßgebend.) | ± 2 mm | ± 5 mm/m | ± 5 mm/m | 27 - 35 kg/m³ | https://cdn.ais-online.de/m2/17/61417/images/76/45884976px4564x2477.jpg
Sockel PW35/39 AW3 SK 1000x500x 70mm | 4003974379307 | 501744 | PB, PW | Platte | weiß | beidseitig geprägt (Waffelstruktur) | Expandiertes Polystyrol (EPS) | 500,00 - 530,00 | 1.000,00 - 1.030,00 | 60,00 - 300,00 | E | dh - hohe Druckbelastbarkeit | WL(T)3 | Stufenfalz, stumpf | unkaschiert | 0,04 | 0,15 | 0,03 | 1,75 - 8,80 | 0,04 | 30,00 - 70,00 | ± 0,6 % oder ± 3 mm (Der größere numerische Wert ist maßgebend.) | ± 2 mm | ± 5 mm/m | ± 5 mm/m | 27 - 35 kg/m³ | https://cdn.ais-online.de/m2/17/61417/images/76/45884976px4564x2477.jpg
Sockel PW35/39 AW3 SK 1000x500x 80mm | 4003974379314 | 501745 | PB, PW | Platte | weiß | beidseitig geprägt (Waffelstruktur) | Expandiertes Polystyrol (EPS) | 500,00 - 530,00 | 1.000,00 - 1.030,00 | 60,00 - 300,00 | E | dh - hohe Druckbelastbarkeit | WL(T)3 | Stufenfalz, stumpf | unkaschiert | 0,04 | 0,15 | 0,03 | 1,75 - 8,80 | 0,04 | 30,00 - 70,00 | ± 0,6 % oder ± 3 mm (Der größere numerische Wert ist maßgebend.) | ± 2 mm | ± 5 mm/m | ± 5 mm/m | 27 - 35 kg/m³ | https://cdn.ais-online.de/m2/17/61417/images/76/45884976px4564x2477.jpg
Sockel PW35/39 AW3 SK 1000x500x 90mm | 4003974379321 | 501746 | PB, PW | Platte | weiß | beidseitig geprägt (Waffelstruktur) | Expandiertes Polystyrol (EPS) | 500,00 - 530,00 | 1.000,00 - 1.030,00 | 60,00 - 300,00 | E | dh - hohe Druckbelastbarkeit | WL(T)3 | Stufenfalz, stumpf | unkaschiert | 0,04 | 0,15 | 0,03 | 1,75 - 8,80 | 0,04 | 30,00 - 70,00 | ± 0,6 % oder ± 3 mm (Der größere numerische Wert ist maßgebend.) | ± 2 mm | ± 5 mm/m | ± 5 mm/m | 27 - 35 kg/m³ | https://cdn.ais-online.de/m2/17/61417/images/76/45884976px4564x2477.jpg
powered by Heinze