## HIRSCH Porozell
HIRSCH Porozell
Name | GTIN | HAN | Ausführung | Farbton | Oberfläche | Werkstoff | Breite (mm) | Länge (mm) | Stärke (mm) | Brandverhalten | Kantenausführung | Kaschierung | Werkstoff Kaschierung, Beschichtung | Druckfestigkeit (N/mm²) | Wasserdampfdiffusionswiderstandszahl | Breiten- und Längentoleranz | Dickentoleranz | Plattenebenheit | Rechtwinkligkeit | Bilder
HIRSCH Porozell ThermoDrain Bautenschutzplatte SD 28/20 | 4003974416842 | 505622 | Platte | weiß | geprägt, profiliert | Expandiertes Polystyrol (EPS) | 600,00 | 1.250,00 | 20,00 | E | stumpf | einseitig | Vlies | 0,15 | 30,00 - 70,00 | ± 0,6 % oder ± 3 mm (Der größere numerische Wert ist maßgebend.) | ± 2 mm | ± 10 mm/m | ± 5 mm/m | https://cdn.ais-online.de/m2/17/61417/images/40/45884940px4256x2848.jpg
powered by Heinze