## HIRSCH Porozell
HIRSCH Porozell
Name | GTIN | HAN | Anwendungsgebiet Wärmedämmstoff | Ausführung | Farbton | Oberfläche | Werkstoff | Breite (mm) | Länge (mm) | Stärke (mm) | Brandverhalten | Kantenausführung | Kaschierung | Bemessungswert Wärmeleitfähigkeit (W/(m*K)) | Nennwert der Wärmeleitfähigkeit (W/(m*K)) | Trittschallverbesserungsmaß (dB) | Wärmedurchlasswiderstand (m²*K/W) | Wärmeleitfähigkeit (W/(m*K)) | Wasserdampfdiffusionswiderstandszahl | Breiten- und Längentoleranz | Dickentoleranz | Plattenebenheit | Rechtwinkligkeit | Nennwert Zusammendrückbarkeit | Dynamische Steifigkeit | Bilder
HIRSCH Porozell Trittschall-Dämmplatte - EPS 035 DES sg |  |  | DES | Platte | weiß | glatt | Expandiertes Polystyrol (EPS) | 500,00 - 1.000,00 | 1.000,00 | 30,00 - 100,00 | E | stumpf | unkaschiert | 0,04 | 0,03 | 22,00 | 0,85 - 2,90 | 0,04 | 20,00 - 40,00 | ± 0,6 % oder ± 3 mm (Der größere numerische Wert ist maßgebend.) | - 0 mm / + 15 % oder + 3 mm (Der größere numerische Wert ist maßgebend.), - 0 mm / + 10 % oder + 2 mm (Der größere numerische Wert ist maßgebend.) | ± 10 mm/m | ± 5 mm/m | ≤ 2 mm | ≤ 30 MN/m³ | https://cdn.ais-online.de/m2/17/61417/images/31/47742231px1680x1680.jpg
DES35sg TK10000 SK 1000x1000x100-2mm | 4003974382383 | 502052 | DES | Platte | weiß | glatt | Expandiertes Polystyrol (EPS) | 500,00 - 1.000,00 | 1.000,00 | 30,00 - 100,00 | E | stumpf | unkaschiert | 0,04 | 0,03 | 22,00 | 0,85 - 2,90 | 0,04 | 20,00 - 40,00 | ± 0,6 % oder ± 3 mm (Der größere numerische Wert ist maßgebend.) | - 0 mm / + 15 % oder + 3 mm (Der größere numerische Wert ist maßgebend.), - 0 mm / + 10 % oder + 2 mm (Der größere numerische Wert ist maßgebend.) | ± 10 mm/m | ± 5 mm/m | ≤ 2 mm | ≤ 30 MN/m³ | https://cdn.ais-online.de/m2/17/61417/images/31/47742231px1680x1680.jpg
DES35sg TK10000 SK 1000x1000x 30-2mm | 4003974382338 | 502047 | DES | Platte | weiß | glatt | Expandiertes Polystyrol (EPS) | 500,00 - 1.000,00 | 1.000,00 | 30,00 - 100,00 | E | stumpf | unkaschiert | 0,04 | 0,03 | 22,00 | 0,85 - 2,90 | 0,04 | 20,00 - 40,00 | ± 0,6 % oder ± 3 mm (Der größere numerische Wert ist maßgebend.) | - 0 mm / + 15 % oder + 3 mm (Der größere numerische Wert ist maßgebend.), - 0 mm / + 10 % oder + 2 mm (Der größere numerische Wert ist maßgebend.) | ± 10 mm/m | ± 5 mm/m | ≤ 2 mm | ≤ 30 MN/m³ | https://cdn.ais-online.de/m2/17/61417/images/31/47742231px1680x1680.jpg
DES35sg TK10000 SK 1000x1000x 35-2mm | 4003974382345 | 502048 | DES | Platte | weiß | glatt | Expandiertes Polystyrol (EPS) | 500,00 - 1.000,00 | 1.000,00 | 30,00 - 100,00 | E | stumpf | unkaschiert | 0,04 | 0,03 | 22,00 | 0,85 - 2,90 | 0,04 | 20,00 - 40,00 | ± 0,6 % oder ± 3 mm (Der größere numerische Wert ist maßgebend.) | - 0 mm / + 15 % oder + 3 mm (Der größere numerische Wert ist maßgebend.), - 0 mm / + 10 % oder + 2 mm (Der größere numerische Wert ist maßgebend.) | ± 10 mm/m | ± 5 mm/m | ≤ 2 mm | ≤ 30 MN/m³ | https://cdn.ais-online.de/m2/17/61417/images/31/47742231px1680x1680.jpg
DES35sg TK10000 SK 1000x1000x 40-2mm | 4003974382352 | 502049 | DES | Platte | weiß | glatt | Expandiertes Polystyrol (EPS) | 500,00 - 1.000,00 | 1.000,00 | 30,00 - 100,00 | E | stumpf | unkaschiert | 0,04 | 0,03 | 22,00 | 0,85 - 2,90 | 0,04 | 20,00 - 40,00 | ± 0,6 % oder ± 3 mm (Der größere numerische Wert ist maßgebend.) | - 0 mm / + 15 % oder + 3 mm (Der größere numerische Wert ist maßgebend.), - 0 mm / + 10 % oder + 2 mm (Der größere numerische Wert ist maßgebend.) | ± 10 mm/m | ± 5 mm/m | ≤ 2 mm | ≤ 30 MN/m³ | https://cdn.ais-online.de/m2/17/61417/images/31/47742231px1680x1680.jpg
DES35sg TK10000 SK 1000x1000x 50-2mm | 4003974382369 | 502050 | DES | Platte | weiß | glatt | Expandiertes Polystyrol (EPS) | 500,00 - 1.000,00 | 1.000,00 | 30,00 - 100,00 | E | stumpf | unkaschiert | 0,04 | 0,03 | 22,00 | 0,85 - 2,90 | 0,04 | 20,00 - 40,00 | ± 0,6 % oder ± 3 mm (Der größere numerische Wert ist maßgebend.) | - 0 mm / + 15 % oder + 3 mm (Der größere numerische Wert ist maßgebend.), - 0 mm / + 10 % oder + 2 mm (Der größere numerische Wert ist maßgebend.) | ± 10 mm/m | ± 5 mm/m | ≤ 2 mm | ≤ 30 MN/m³ | https://cdn.ais-online.de/m2/17/61417/images/31/47742231px1680x1680.jpg
DES35sg TK10000 SK 1000x1000x 75-2mm | 4003974382376 | 502051 | DES | Platte | weiß | glatt | Expandiertes Polystyrol (EPS) | 500,00 - 1.000,00 | 1.000,00 | 30,00 - 100,00 | E | stumpf | unkaschiert | 0,04 | 0,03 | 22,00 | 0,85 - 2,90 | 0,04 | 20,00 - 40,00 | ± 0,6 % oder ± 3 mm (Der größere numerische Wert ist maßgebend.) | - 0 mm / + 15 % oder + 3 mm (Der größere numerische Wert ist maßgebend.), - 0 mm / + 10 % oder + 2 mm (Der größere numerische Wert ist maßgebend.) | ± 10 mm/m | ± 5 mm/m | ≤ 2 mm | ≤ 30 MN/m³ | https://cdn.ais-online.de/m2/17/61417/images/31/47742231px1680x1680.jpg
DES35sg TK10000 SK 1000x500x 30-2mm | 4003974382390 | 502053 | DES | Platte | weiß | glatt | Expandiertes Polystyrol (EPS) | 500,00 - 1.000,00 | 1.000,00 | 30,00 - 100,00 | E | stumpf | unkaschiert | 0,04 | 0,03 | 22,00 | 0,85 - 2,90 | 0,04 | 20,00 - 40,00 | ± 0,6 % oder ± 3 mm (Der größere numerische Wert ist maßgebend.) | - 0 mm / + 15 % oder + 3 mm (Der größere numerische Wert ist maßgebend.), - 0 mm / + 10 % oder + 2 mm (Der größere numerische Wert ist maßgebend.) | ± 10 mm/m | ± 5 mm/m | ≤ 2 mm | ≤ 30 MN/m³ | https://cdn.ais-online.de/m2/17/61417/images/31/47742231px1680x1680.jpg
DES35sg TK10000 SK 1000x500x 35-2mm | 4003974382406 | 502054 | DES | Platte | weiß | glatt | Expandiertes Polystyrol (EPS) | 500,00 - 1.000,00 | 1.000,00 | 30,00 - 100,00 | E | stumpf | unkaschiert | 0,04 | 0,03 | 22,00 | 0,85 - 2,90 | 0,04 | 20,00 - 40,00 | ± 0,6 % oder ± 3 mm (Der größere numerische Wert ist maßgebend.) | - 0 mm / + 15 % oder + 3 mm (Der größere numerische Wert ist maßgebend.), - 0 mm / + 10 % oder + 2 mm (Der größere numerische Wert ist maßgebend.) | ± 10 mm/m | ± 5 mm/m | ≤ 2 mm | ≤ 30 MN/m³ | https://cdn.ais-online.de/m2/17/61417/images/31/47742231px1680x1680.jpg
DES35sg TK10000 SK 1000x500x 40-2mm | 4003974382413 | 502055 | DES | Platte | weiß | glatt | Expandiertes Polystyrol (EPS) | 500,00 - 1.000,00 | 1.000,00 | 30,00 - 100,00 | E | stumpf | unkaschiert | 0,04 | 0,03 | 22,00 | 0,85 - 2,90 | 0,04 | 20,00 - 40,00 | ± 0,6 % oder ± 3 mm (Der größere numerische Wert ist maßgebend.) | - 0 mm / + 15 % oder + 3 mm (Der größere numerische Wert ist maßgebend.), - 0 mm / + 10 % oder + 2 mm (Der größere numerische Wert ist maßgebend.) | ± 10 mm/m | ± 5 mm/m | ≤ 2 mm | ≤ 30 MN/m³ | https://cdn.ais-online.de/m2/17/61417/images/31/47742231px1680x1680.jpg
DES35sg TK10000 SK 1000x500x 50-2mm | 4003974382420 | 502056 | DES | Platte | weiß | glatt | Expandiertes Polystyrol (EPS) | 500,00 - 1.000,00 | 1.000,00 | 30,00 - 100,00 | E | stumpf | unkaschiert | 0,04 | 0,03 | 22,00 | 0,85 - 2,90 | 0,04 | 20,00 - 40,00 | ± 0,6 % oder ± 3 mm (Der größere numerische Wert ist maßgebend.) | - 0 mm / + 15 % oder + 3 mm (Der größere numerische Wert ist maßgebend.), - 0 mm / + 10 % oder + 2 mm (Der größere numerische Wert ist maßgebend.) | ± 10 mm/m | ± 5 mm/m | ≤ 2 mm | ≤ 30 MN/m³ | https://cdn.ais-online.de/m2/17/61417/images/31/47742231px1680x1680.jpg
DES35sg TK10000 SK 1000x500x 60-2mm | 4003974382437 | 502057 | DES | Platte | weiß | glatt | Expandiertes Polystyrol (EPS) | 500,00 - 1.000,00 | 1.000,00 | 30,00 - 100,00 | E | stumpf | unkaschiert | 0,04 | 0,03 | 22,00 | 0,85 - 2,90 | 0,04 | 20,00 - 40,00 | ± 0,6 % oder ± 3 mm (Der größere numerische Wert ist maßgebend.) | - 0 mm / + 15 % oder + 3 mm (Der größere numerische Wert ist maßgebend.), - 0 mm / + 10 % oder + 2 mm (Der größere numerische Wert ist maßgebend.) | ± 10 mm/m | ± 5 mm/m | ≤ 2 mm | ≤ 30 MN/m³ | https://cdn.ais-online.de/m2/17/61417/images/31/47742231px1680x1680.jpg
DES35sg TK10000 SK 1000x500x 70-2mm | 4003974382444 | 502058 | DES | Platte | weiß | glatt | Expandiertes Polystyrol (EPS) | 500,00 - 1.000,00 | 1.000,00 | 30,00 - 100,00 | E | stumpf | unkaschiert | 0,04 | 0,03 | 22,00 | 0,85 - 2,90 | 0,04 | 20,00 - 40,00 | ± 0,6 % oder ± 3 mm (Der größere numerische Wert ist maßgebend.) | - 0 mm / + 15 % oder + 3 mm (Der größere numerische Wert ist maßgebend.), - 0 mm / + 10 % oder + 2 mm (Der größere numerische Wert ist maßgebend.) | ± 10 mm/m | ± 5 mm/m | ≤ 2 mm | ≤ 30 MN/m³ | https://cdn.ais-online.de/m2/17/61417/images/31/47742231px1680x1680.jpg
DES35sg TK10000 SK 1000x500x 80-2mm | 4003974382451 | 502059 | DES | Platte | weiß | glatt | Expandiertes Polystyrol (EPS) | 500,00 - 1.000,00 | 1.000,00 | 30,00 - 100,00 | E | stumpf | unkaschiert | 0,04 | 0,03 | 22,00 | 0,85 - 2,90 | 0,04 | 20,00 - 40,00 | ± 0,6 % oder ± 3 mm (Der größere numerische Wert ist maßgebend.) | - 0 mm / + 15 % oder + 3 mm (Der größere numerische Wert ist maßgebend.), - 0 mm / + 10 % oder + 2 mm (Der größere numerische Wert ist maßgebend.) | ± 10 mm/m | ± 5 mm/m | ≤ 2 mm | ≤ 30 MN/m³ | https://cdn.ais-online.de/m2/17/61417/images/31/47742231px1680x1680.jpg
DES35sg TK10000 SK 1000x500x 90-2mm | 4003974406676 | 504512 | DES | Platte | weiß | glatt | Expandiertes Polystyrol (EPS) | 500,00 - 1.000,00 | 1.000,00 | 30,00 - 100,00 | E | stumpf | unkaschiert | 0,04 | 0,03 | 22,00 | 0,85 - 2,90 | 0,04 | 20,00 - 40,00 | ± 0,6 % oder ± 3 mm (Der größere numerische Wert ist maßgebend.) | - 0 mm / + 15 % oder + 3 mm (Der größere numerische Wert ist maßgebend.), - 0 mm / + 10 % oder + 2 mm (Der größere numerische Wert ist maßgebend.) | ± 10 mm/m | ± 5 mm/m | ≤ 2 mm | ≤ 30 MN/m³ | https://cdn.ais-online.de/m2/17/61417/images/31/47742231px1680x1680.jpg
powered by Heinze