## HIRSCH Porozell
HIRSCH Porozell
Name | GTIN | HAN | Anwendungsgebiet Wärmedämmstoff | Ausführung | Farbton | Oberfläche | Werkstoff | Breite (mm) | Länge (mm) | Stärke (mm) | Brandverhalten | Kantenausführung | Kaschierung | Bemessungswert Wärmeleitfähigkeit (W/(m*K)) | Nennwert der Wärmeleitfähigkeit (W/(m*K)) | Trittschallverbesserungsmaß (dB) | Wärmedurchlasswiderstand (m²*K/W) | Wärmeleitfähigkeit (W/(m*K)) | Wasserdampfdiffusionswiderstandszahl | Breiten- und Längentoleranz | Dickentoleranz | Plattenebenheit | Rechtwinkligkeit | Nennwert Zusammendrückbarkeit | Dynamische Steifigkeit | Bilder
HIRSCH Porozell Trittschall-Dämmplatte - EPS 040 DES sg |  |  | DES | Platte | weiß | glatt | Expandiertes Polystyrol (EPS) | 500,00 - 1.000,00 | 1.000,00 | 20,00 - 50,00 | E | stumpf | unkaschiert | 0,04 | 0,04 | 22,00 - 27,00 | 0,50 - 1,25 | 0,04 | 20,00 - 40,00 | ± 0,6 % oder ± 3 mm (Der größere numerische Wert ist maßgebend.) | - 0 mm / + 10 % oder + 2 mm (Der größere numerische Wert ist maßgebend.), - 0 mm / + 15 % oder + 3 mm (Der größere numerische Wert ist maßgebend.) | ± 10 mm/m | ± 5 mm/m | ≤ 2 mm | ≤ 30 MN/m³, ≤ 20 MN/m³, ≤ 15 MN/m³ | https://cdn.ais-online.de/m2/17/61417/images/31/47742231px1680x1680.jpg
DES40sg SK 1000x1000x 20-2mm | 4003974327605 | 496477 | DES | Platte | weiß | glatt | Expandiertes Polystyrol (EPS) | 500,00 - 1.000,00 | 1.000,00 | 20,00 - 50,00 | E | stumpf | unkaschiert | 0,04 | 0,04 | 22,00 - 27,00 | 0,50 - 1,25 | 0,04 | 20,00 - 40,00 | ± 0,6 % oder ± 3 mm (Der größere numerische Wert ist maßgebend.) | - 0 mm / + 10 % oder + 2 mm (Der größere numerische Wert ist maßgebend.), - 0 mm / + 15 % oder + 3 mm (Der größere numerische Wert ist maßgebend.) | ± 10 mm/m | ± 5 mm/m | ≤ 2 mm | ≤ 30 MN/m³, ≤ 20 MN/m³, ≤ 15 MN/m³ | https://cdn.ais-online.de/m2/17/61417/images/31/47742231px1680x1680.jpg
DES40sg SK 1000x1000x 25-2mm | 4003974341021 | 497864 | DES | Platte | weiß | glatt | Expandiertes Polystyrol (EPS) | 500,00 - 1.000,00 | 1.000,00 | 20,00 - 50,00 | E | stumpf | unkaschiert | 0,04 | 0,04 | 22,00 - 27,00 | 0,50 - 1,25 | 0,04 | 20,00 - 40,00 | ± 0,6 % oder ± 3 mm (Der größere numerische Wert ist maßgebend.) | - 0 mm / + 10 % oder + 2 mm (Der größere numerische Wert ist maßgebend.), - 0 mm / + 15 % oder + 3 mm (Der größere numerische Wert ist maßgebend.) | ± 10 mm/m | ± 5 mm/m | ≤ 2 mm | ≤ 30 MN/m³, ≤ 20 MN/m³, ≤ 15 MN/m³ | https://cdn.ais-online.de/m2/17/61417/images/31/47742231px1680x1680.jpg
DES40sg SK 1000x1000x 30-2mm | 4003974343223 | 497790 | DES | Platte | weiß | glatt | Expandiertes Polystyrol (EPS) | 500,00 - 1.000,00 | 1.000,00 | 20,00 - 50,00 | E | stumpf | unkaschiert | 0,04 | 0,04 | 22,00 - 27,00 | 0,50 - 1,25 | 0,04 | 20,00 - 40,00 | ± 0,6 % oder ± 3 mm (Der größere numerische Wert ist maßgebend.) | - 0 mm / + 10 % oder + 2 mm (Der größere numerische Wert ist maßgebend.), - 0 mm / + 15 % oder + 3 mm (Der größere numerische Wert ist maßgebend.) | ± 10 mm/m | ± 5 mm/m | ≤ 2 mm | ≤ 30 MN/m³, ≤ 20 MN/m³, ≤ 15 MN/m³ | https://cdn.ais-online.de/m2/17/61417/images/31/47742231px1680x1680.jpg
DES40sg SK 1000x1000x 35-2mm | 4003974343179 | 498241 | DES | Platte | weiß | glatt | Expandiertes Polystyrol (EPS) | 500,00 - 1.000,00 | 1.000,00 | 20,00 - 50,00 | E | stumpf | unkaschiert | 0,04 | 0,04 | 22,00 - 27,00 | 0,50 - 1,25 | 0,04 | 20,00 - 40,00 | ± 0,6 % oder ± 3 mm (Der größere numerische Wert ist maßgebend.) | - 0 mm / + 10 % oder + 2 mm (Der größere numerische Wert ist maßgebend.), - 0 mm / + 15 % oder + 3 mm (Der größere numerische Wert ist maßgebend.) | ± 10 mm/m | ± 5 mm/m | ≤ 2 mm | ≤ 30 MN/m³, ≤ 20 MN/m³, ≤ 15 MN/m³ | https://cdn.ais-online.de/m2/17/61417/images/31/47742231px1680x1680.jpg
DES40sg SK 1000x1000x 40-2mm | 4003974344053 | 498431 | DES | Platte | weiß | glatt | Expandiertes Polystyrol (EPS) | 500,00 - 1.000,00 | 1.000,00 | 20,00 - 50,00 | E | stumpf | unkaschiert | 0,04 | 0,04 | 22,00 - 27,00 | 0,50 - 1,25 | 0,04 | 20,00 - 40,00 | ± 0,6 % oder ± 3 mm (Der größere numerische Wert ist maßgebend.) | - 0 mm / + 10 % oder + 2 mm (Der größere numerische Wert ist maßgebend.), - 0 mm / + 15 % oder + 3 mm (Der größere numerische Wert ist maßgebend.) | ± 10 mm/m | ± 5 mm/m | ≤ 2 mm | ≤ 30 MN/m³, ≤ 20 MN/m³, ≤ 15 MN/m³ | https://cdn.ais-online.de/m2/17/61417/images/31/47742231px1680x1680.jpg
DES40sg SK 1000x1000x 50-2mm 9ST | 4003974382833 | 502097 | DES | Platte | weiß | glatt | Expandiertes Polystyrol (EPS) | 500,00 - 1.000,00 | 1.000,00 | 20,00 - 50,00 | E | stumpf | unkaschiert | 0,04 | 0,04 | 22,00 - 27,00 | 0,50 - 1,25 | 0,04 | 20,00 - 40,00 | ± 0,6 % oder ± 3 mm (Der größere numerische Wert ist maßgebend.) | - 0 mm / + 10 % oder + 2 mm (Der größere numerische Wert ist maßgebend.), - 0 mm / + 15 % oder + 3 mm (Der größere numerische Wert ist maßgebend.) | ± 10 mm/m | ± 5 mm/m | ≤ 2 mm | ≤ 30 MN/m³, ≤ 20 MN/m³, ≤ 15 MN/m³ | https://cdn.ais-online.de/m2/17/61417/images/31/47742231px1680x1680.jpg
DES40sg SK 1000x500x 20-2mm | 4003974269639 | 42548 | DES | Platte | weiß | glatt | Expandiertes Polystyrol (EPS) | 500,00 - 1.000,00 | 1.000,00 | 20,00 - 50,00 | E | stumpf | unkaschiert | 0,04 | 0,04 | 22,00 - 27,00 | 0,50 - 1,25 | 0,04 | 20,00 - 40,00 | ± 0,6 % oder ± 3 mm (Der größere numerische Wert ist maßgebend.) | - 0 mm / + 10 % oder + 2 mm (Der größere numerische Wert ist maßgebend.), - 0 mm / + 15 % oder + 3 mm (Der größere numerische Wert ist maßgebend.) | ± 10 mm/m | ± 5 mm/m | ≤ 2 mm | ≤ 30 MN/m³, ≤ 20 MN/m³, ≤ 15 MN/m³ | https://cdn.ais-online.de/m2/17/61417/images/31/47742231px1680x1680.jpg
DES40sg SK 1000x500x 25-2mm | 4003974276514 | 89665 | DES | Platte | weiß | glatt | Expandiertes Polystyrol (EPS) | 500,00 - 1.000,00 | 1.000,00 | 20,00 - 50,00 | E | stumpf | unkaschiert | 0,04 | 0,04 | 22,00 - 27,00 | 0,50 - 1,25 | 0,04 | 20,00 - 40,00 | ± 0,6 % oder ± 3 mm (Der größere numerische Wert ist maßgebend.) | - 0 mm / + 10 % oder + 2 mm (Der größere numerische Wert ist maßgebend.), - 0 mm / + 15 % oder + 3 mm (Der größere numerische Wert ist maßgebend.) | ± 10 mm/m | ± 5 mm/m | ≤ 2 mm | ≤ 30 MN/m³, ≤ 20 MN/m³, ≤ 15 MN/m³ | https://cdn.ais-online.de/m2/17/61417/images/31/47742231px1680x1680.jpg
DES40sg SK 1000x500x 30-2mm | 4003974267833 | 20912 | DES | Platte | weiß | glatt | Expandiertes Polystyrol (EPS) | 500,00 - 1.000,00 | 1.000,00 | 20,00 - 50,00 | E | stumpf | unkaschiert | 0,04 | 0,04 | 22,00 - 27,00 | 0,50 - 1,25 | 0,04 | 20,00 - 40,00 | ± 0,6 % oder ± 3 mm (Der größere numerische Wert ist maßgebend.) | - 0 mm / + 10 % oder + 2 mm (Der größere numerische Wert ist maßgebend.), - 0 mm / + 15 % oder + 3 mm (Der größere numerische Wert ist maßgebend.) | ± 10 mm/m | ± 5 mm/m | ≤ 2 mm | ≤ 30 MN/m³, ≤ 20 MN/m³, ≤ 15 MN/m³ | https://cdn.ais-online.de/m2/17/61417/images/31/47742231px1680x1680.jpg
DES40sg SK 1000x500x 35-2mm | 4003974282034 | 233768 | DES | Platte | weiß | glatt | Expandiertes Polystyrol (EPS) | 500,00 - 1.000,00 | 1.000,00 | 20,00 - 50,00 | E | stumpf | unkaschiert | 0,04 | 0,04 | 22,00 - 27,00 | 0,50 - 1,25 | 0,04 | 20,00 - 40,00 | ± 0,6 % oder ± 3 mm (Der größere numerische Wert ist maßgebend.) | - 0 mm / + 10 % oder + 2 mm (Der größere numerische Wert ist maßgebend.), - 0 mm / + 15 % oder + 3 mm (Der größere numerische Wert ist maßgebend.) | ± 10 mm/m | ± 5 mm/m | ≤ 2 mm | ≤ 30 MN/m³, ≤ 20 MN/m³, ≤ 15 MN/m³ | https://cdn.ais-online.de/m2/17/61417/images/31/47742231px1680x1680.jpg
DES40sg SK 1000x500x 40-2mm | 4003974271205 | 61090 | DES | Platte | weiß | glatt | Expandiertes Polystyrol (EPS) | 500,00 - 1.000,00 | 1.000,00 | 20,00 - 50,00 | E | stumpf | unkaschiert | 0,04 | 0,04 | 22,00 - 27,00 | 0,50 - 1,25 | 0,04 | 20,00 - 40,00 | ± 0,6 % oder ± 3 mm (Der größere numerische Wert ist maßgebend.) | - 0 mm / + 10 % oder + 2 mm (Der größere numerische Wert ist maßgebend.), - 0 mm / + 15 % oder + 3 mm (Der größere numerische Wert ist maßgebend.) | ± 10 mm/m | ± 5 mm/m | ≤ 2 mm | ≤ 30 MN/m³, ≤ 20 MN/m³, ≤ 15 MN/m³ | https://cdn.ais-online.de/m2/17/61417/images/31/47742231px1680x1680.jpg
DES40sg SK 1000x500x 45-2mm | 4003974352744 | 499361 | DES | Platte | weiß | glatt | Expandiertes Polystyrol (EPS) | 500,00 - 1.000,00 | 1.000,00 | 20,00 - 50,00 | E | stumpf | unkaschiert | 0,04 | 0,04 | 22,00 - 27,00 | 0,50 - 1,25 | 0,04 | 20,00 - 40,00 | ± 0,6 % oder ± 3 mm (Der größere numerische Wert ist maßgebend.) | - 0 mm / + 10 % oder + 2 mm (Der größere numerische Wert ist maßgebend.), - 0 mm / + 15 % oder + 3 mm (Der größere numerische Wert ist maßgebend.) | ± 10 mm/m | ± 5 mm/m | ≤ 2 mm | ≤ 30 MN/m³, ≤ 20 MN/m³, ≤ 15 MN/m³ | https://cdn.ais-online.de/m2/17/61417/images/31/47742231px1680x1680.jpg
DES40sg SK 1000x500x 50-2mm | 4003974267840 | 20913 | DES | Platte | weiß | glatt | Expandiertes Polystyrol (EPS) | 500,00 - 1.000,00 | 1.000,00 | 20,00 - 50,00 | E | stumpf | unkaschiert | 0,04 | 0,04 | 22,00 - 27,00 | 0,50 - 1,25 | 0,04 | 20,00 - 40,00 | ± 0,6 % oder ± 3 mm (Der größere numerische Wert ist maßgebend.) | - 0 mm / + 10 % oder + 2 mm (Der größere numerische Wert ist maßgebend.), - 0 mm / + 15 % oder + 3 mm (Der größere numerische Wert ist maßgebend.) | ± 10 mm/m | ± 5 mm/m | ≤ 2 mm | ≤ 30 MN/m³, ≤ 20 MN/m³, ≤ 15 MN/m³ | https://cdn.ais-online.de/m2/17/61417/images/31/47742231px1680x1680.jpg
powered by Heinze