## HIRSCH Porozell
HIRSCH Porozell
Name | GTIN | HAN | Anwendungsgebiet Wärmedämmstoff | Ausführung | Farbton | Oberfläche | Werkstoff | Breite (mm) | Länge (mm) | Stärke (mm) | Brandverhalten | Kantenausführung | Kaschierung | Bemessungswert Wärmeleitfähigkeit (W/(m*K)) | Nennwert der Wärmeleitfähigkeit (W/(m*K)) | Trittschallverbesserungsmaß (dB) | Wärmedurchlasswiderstand (m²*K/W) | Wärmeleitfähigkeit (W/(m*K)) | Wasserdampfdiffusionswiderstandszahl | Breiten- und Längentoleranz | Dickentoleranz | Plattenebenheit | Rechtwinkligkeit | Nennwert Zusammendrückbarkeit | Dynamische Steifigkeit | Bilder
HIRSCH Porozell Trittschall-Dämmplatte - EPS 045 DES sm |  |  | DES | Platte | weiß | glatt | Expandiertes Polystyrol (EPS) | 500,00 - 1.000,00 | 1.000,00 | 15,00 - 60,00 | E | stumpf | unkaschiert | 0,05 | 0,04 | 22,00 - 29,00 | 0,30 - 1,35 | 0,05 | 20,00 - 40,00 | ± 0,6 % oder ± 3 mm (Der größere numerische Wert ist maßgebend.) | - 0 mm / + 15 % oder + 3 mm (Der größere numerische Wert ist maßgebend.), - 0 mm / + 10 % oder + 2 mm (Der größere numerische Wert ist maßgebend.) | ± 10 mm/m | ± 5 mm/m | ≤ 3 mm, ≤ 2 mm | ≤ 10 MN/m³, ≤ 15 MN/m³, ≤ 20 MN/m³, ≤ 30 MN/m³ | https://cdn.ais-online.de/m2/17/61417/images/31/47742231px1680x1680.jpg
DES45sm SK 1000x1000x 15-2mm | 4003974330384 | 496864 | DES | Platte | weiß | glatt | Expandiertes Polystyrol (EPS) | 500,00 - 1.000,00 | 1.000,00 | 15,00 - 60,00 | E | stumpf | unkaschiert | 0,05 | 0,04 | 22,00 - 29,00 | 0,30 - 1,35 | 0,05 | 20,00 - 40,00 | ± 0,6 % oder ± 3 mm (Der größere numerische Wert ist maßgebend.) | - 0 mm / + 15 % oder + 3 mm (Der größere numerische Wert ist maßgebend.), - 0 mm / + 10 % oder + 2 mm (Der größere numerische Wert ist maßgebend.) | ± 10 mm/m | ± 5 mm/m | ≤ 3 mm, ≤ 2 mm | ≤ 10 MN/m³, ≤ 15 MN/m³, ≤ 20 MN/m³, ≤ 30 MN/m³ | https://cdn.ais-online.de/m2/17/61417/images/31/47742231px1680x1680.jpg
DES45sm SK 1000x1000x 20-2mm | 4003974270093 | 46209 | DES | Platte | weiß | glatt | Expandiertes Polystyrol (EPS) | 500,00 - 1.000,00 | 1.000,00 | 15,00 - 60,00 | E | stumpf | unkaschiert | 0,05 | 0,04 | 22,00 - 29,00 | 0,30 - 1,35 | 0,05 | 20,00 - 40,00 | ± 0,6 % oder ± 3 mm (Der größere numerische Wert ist maßgebend.) | - 0 mm / + 15 % oder + 3 mm (Der größere numerische Wert ist maßgebend.), - 0 mm / + 10 % oder + 2 mm (Der größere numerische Wert ist maßgebend.) | ± 10 mm/m | ± 5 mm/m | ≤ 3 mm, ≤ 2 mm | ≤ 10 MN/m³, ≤ 15 MN/m³, ≤ 20 MN/m³, ≤ 30 MN/m³ | https://cdn.ais-online.de/m2/17/61417/images/31/47742231px1680x1680.jpg
DES45sm SK 1000x1000x 25-2mm | 4003974270109 | 46211 | DES | Platte | weiß | glatt | Expandiertes Polystyrol (EPS) | 500,00 - 1.000,00 | 1.000,00 | 15,00 - 60,00 | E | stumpf | unkaschiert | 0,05 | 0,04 | 22,00 - 29,00 | 0,30 - 1,35 | 0,05 | 20,00 - 40,00 | ± 0,6 % oder ± 3 mm (Der größere numerische Wert ist maßgebend.) | - 0 mm / + 15 % oder + 3 mm (Der größere numerische Wert ist maßgebend.), - 0 mm / + 10 % oder + 2 mm (Der größere numerische Wert ist maßgebend.) | ± 10 mm/m | ± 5 mm/m | ≤ 3 mm, ≤ 2 mm | ≤ 10 MN/m³, ≤ 15 MN/m³, ≤ 20 MN/m³, ≤ 30 MN/m³ | https://cdn.ais-online.de/m2/17/61417/images/31/47742231px1680x1680.jpg
DES45sm SK 1000x1000x 30-3mm | 4003974270116 | 46212 | DES | Platte | weiß | glatt | Expandiertes Polystyrol (EPS) | 500,00 - 1.000,00 | 1.000,00 | 15,00 - 60,00 | E | stumpf | unkaschiert | 0,05 | 0,04 | 22,00 - 29,00 | 0,30 - 1,35 | 0,05 | 20,00 - 40,00 | ± 0,6 % oder ± 3 mm (Der größere numerische Wert ist maßgebend.) | - 0 mm / + 15 % oder + 3 mm (Der größere numerische Wert ist maßgebend.), - 0 mm / + 10 % oder + 2 mm (Der größere numerische Wert ist maßgebend.) | ± 10 mm/m | ± 5 mm/m | ≤ 3 mm, ≤ 2 mm | ≤ 10 MN/m³, ≤ 15 MN/m³, ≤ 20 MN/m³, ≤ 30 MN/m³ | https://cdn.ais-online.de/m2/17/61417/images/31/47742231px1680x1680.jpg
DES45sm SK 1000x1000x 35-3mm | 4003974270086 | 46195 | DES | Platte | weiß | glatt | Expandiertes Polystyrol (EPS) | 500,00 - 1.000,00 | 1.000,00 | 15,00 - 60,00 | E | stumpf | unkaschiert | 0,05 | 0,04 | 22,00 - 29,00 | 0,30 - 1,35 | 0,05 | 20,00 - 40,00 | ± 0,6 % oder ± 3 mm (Der größere numerische Wert ist maßgebend.) | - 0 mm / + 15 % oder + 3 mm (Der größere numerische Wert ist maßgebend.), - 0 mm / + 10 % oder + 2 mm (Der größere numerische Wert ist maßgebend.) | ± 10 mm/m | ± 5 mm/m | ≤ 3 mm, ≤ 2 mm | ≤ 10 MN/m³, ≤ 15 MN/m³, ≤ 20 MN/m³, ≤ 30 MN/m³ | https://cdn.ais-online.de/m2/17/61417/images/31/47742231px1680x1680.jpg
DES45sm SK 1000x1000x 40-3mm | 4003974270154 | 46213 | DES | Platte | weiß | glatt | Expandiertes Polystyrol (EPS) | 500,00 - 1.000,00 | 1.000,00 | 15,00 - 60,00 | E | stumpf | unkaschiert | 0,05 | 0,04 | 22,00 - 29,00 | 0,30 - 1,35 | 0,05 | 20,00 - 40,00 | ± 0,6 % oder ± 3 mm (Der größere numerische Wert ist maßgebend.) | - 0 mm / + 15 % oder + 3 mm (Der größere numerische Wert ist maßgebend.), - 0 mm / + 10 % oder + 2 mm (Der größere numerische Wert ist maßgebend.) | ± 10 mm/m | ± 5 mm/m | ≤ 3 mm, ≤ 2 mm | ≤ 10 MN/m³, ≤ 15 MN/m³, ≤ 20 MN/m³, ≤ 30 MN/m³ | https://cdn.ais-online.de/m2/17/61417/images/31/47742231px1680x1680.jpg
DES45sm SK 1000x1000x 45-3mm 10ST | 4003974382857 | 502099 | DES | Platte | weiß | glatt | Expandiertes Polystyrol (EPS) | 500,00 - 1.000,00 | 1.000,00 | 15,00 - 60,00 | E | stumpf | unkaschiert | 0,05 | 0,04 | 22,00 - 29,00 | 0,30 - 1,35 | 0,05 | 20,00 - 40,00 | ± 0,6 % oder ± 3 mm (Der größere numerische Wert ist maßgebend.) | - 0 mm / + 15 % oder + 3 mm (Der größere numerische Wert ist maßgebend.), - 0 mm / + 10 % oder + 2 mm (Der größere numerische Wert ist maßgebend.) | ± 10 mm/m | ± 5 mm/m | ≤ 3 mm, ≤ 2 mm | ≤ 10 MN/m³, ≤ 15 MN/m³, ≤ 20 MN/m³, ≤ 30 MN/m³ | https://cdn.ais-online.de/m2/17/61417/images/31/47742231px1680x1680.jpg
DES45sm SK 1000x1000x 50-3mm | 4003974270161 | 46214 | DES | Platte | weiß | glatt | Expandiertes Polystyrol (EPS) | 500,00 - 1.000,00 | 1.000,00 | 15,00 - 60,00 | E | stumpf | unkaschiert | 0,05 | 0,04 | 22,00 - 29,00 | 0,30 - 1,35 | 0,05 | 20,00 - 40,00 | ± 0,6 % oder ± 3 mm (Der größere numerische Wert ist maßgebend.) | - 0 mm / + 15 % oder + 3 mm (Der größere numerische Wert ist maßgebend.), - 0 mm / + 10 % oder + 2 mm (Der größere numerische Wert ist maßgebend.) | ± 10 mm/m | ± 5 mm/m | ≤ 3 mm, ≤ 2 mm | ≤ 10 MN/m³, ≤ 15 MN/m³, ≤ 20 MN/m³, ≤ 30 MN/m³ | https://cdn.ais-online.de/m2/17/61417/images/31/47742231px1680x1680.jpg
DES45sm SK 1000x500x 15-2mm | 4003974269394 | 28684 | DES | Platte | weiß | glatt | Expandiertes Polystyrol (EPS) | 500,00 - 1.000,00 | 1.000,00 | 15,00 - 60,00 | E | stumpf | unkaschiert | 0,05 | 0,04 | 22,00 - 29,00 | 0,30 - 1,35 | 0,05 | 20,00 - 40,00 | ± 0,6 % oder ± 3 mm (Der größere numerische Wert ist maßgebend.) | - 0 mm / + 15 % oder + 3 mm (Der größere numerische Wert ist maßgebend.), - 0 mm / + 10 % oder + 2 mm (Der größere numerische Wert ist maßgebend.) | ± 10 mm/m | ± 5 mm/m | ≤ 3 mm, ≤ 2 mm | ≤ 10 MN/m³, ≤ 15 MN/m³, ≤ 20 MN/m³, ≤ 30 MN/m³ | https://cdn.ais-online.de/m2/17/61417/images/31/47742231px1680x1680.jpg
DES45sm SK 1000x500x 20-2mm | 4003974269400 | 28685 | DES | Platte | weiß | glatt | Expandiertes Polystyrol (EPS) | 500,00 - 1.000,00 | 1.000,00 | 15,00 - 60,00 | E | stumpf | unkaschiert | 0,05 | 0,04 | 22,00 - 29,00 | 0,30 - 1,35 | 0,05 | 20,00 - 40,00 | ± 0,6 % oder ± 3 mm (Der größere numerische Wert ist maßgebend.) | - 0 mm / + 15 % oder + 3 mm (Der größere numerische Wert ist maßgebend.), - 0 mm / + 10 % oder + 2 mm (Der größere numerische Wert ist maßgebend.) | ± 10 mm/m | ± 5 mm/m | ≤ 3 mm, ≤ 2 mm | ≤ 10 MN/m³, ≤ 15 MN/m³, ≤ 20 MN/m³, ≤ 30 MN/m³ | https://cdn.ais-online.de/m2/17/61417/images/31/47742231px1680x1680.jpg
DES45sm SK 1000x500x 25-2mm | 4003974269417 | 28686 | DES | Platte | weiß | glatt | Expandiertes Polystyrol (EPS) | 500,00 - 1.000,00 | 1.000,00 | 15,00 - 60,00 | E | stumpf | unkaschiert | 0,05 | 0,04 | 22,00 - 29,00 | 0,30 - 1,35 | 0,05 | 20,00 - 40,00 | ± 0,6 % oder ± 3 mm (Der größere numerische Wert ist maßgebend.) | - 0 mm / + 15 % oder + 3 mm (Der größere numerische Wert ist maßgebend.), - 0 mm / + 10 % oder + 2 mm (Der größere numerische Wert ist maßgebend.) | ± 10 mm/m | ± 5 mm/m | ≤ 3 mm, ≤ 2 mm | ≤ 10 MN/m³, ≤ 15 MN/m³, ≤ 20 MN/m³, ≤ 30 MN/m³ | https://cdn.ais-online.de/m2/17/61417/images/31/47742231px1680x1680.jpg
DES45sm SK 1000x500x 30-3mm | 4003974269424 | 28687 | DES | Platte | weiß | glatt | Expandiertes Polystyrol (EPS) | 500,00 - 1.000,00 | 1.000,00 | 15,00 - 60,00 | E | stumpf | unkaschiert | 0,05 | 0,04 | 22,00 - 29,00 | 0,30 - 1,35 | 0,05 | 20,00 - 40,00 | ± 0,6 % oder ± 3 mm (Der größere numerische Wert ist maßgebend.) | - 0 mm / + 15 % oder + 3 mm (Der größere numerische Wert ist maßgebend.), - 0 mm / + 10 % oder + 2 mm (Der größere numerische Wert ist maßgebend.) | ± 10 mm/m | ± 5 mm/m | ≤ 3 mm, ≤ 2 mm | ≤ 10 MN/m³, ≤ 15 MN/m³, ≤ 20 MN/m³, ≤ 30 MN/m³ | https://cdn.ais-online.de/m2/17/61417/images/31/47742231px1680x1680.jpg
DES45sm SK 1000x500x 35-3mm | 4003974269448 | 28688 | DES | Platte | weiß | glatt | Expandiertes Polystyrol (EPS) | 500,00 - 1.000,00 | 1.000,00 | 15,00 - 60,00 | E | stumpf | unkaschiert | 0,05 | 0,04 | 22,00 - 29,00 | 0,30 - 1,35 | 0,05 | 20,00 - 40,00 | ± 0,6 % oder ± 3 mm (Der größere numerische Wert ist maßgebend.) | - 0 mm / + 15 % oder + 3 mm (Der größere numerische Wert ist maßgebend.), - 0 mm / + 10 % oder + 2 mm (Der größere numerische Wert ist maßgebend.) | ± 10 mm/m | ± 5 mm/m | ≤ 3 mm, ≤ 2 mm | ≤ 10 MN/m³, ≤ 15 MN/m³, ≤ 20 MN/m³, ≤ 30 MN/m³ | https://cdn.ais-online.de/m2/17/61417/images/31/47742231px1680x1680.jpg
DES45sm SK 1000x500x 40-3mm | 4003974269455 | 28689 | DES | Platte | weiß | glatt | Expandiertes Polystyrol (EPS) | 500,00 - 1.000,00 | 1.000,00 | 15,00 - 60,00 | E | stumpf | unkaschiert | 0,05 | 0,04 | 22,00 - 29,00 | 0,30 - 1,35 | 0,05 | 20,00 - 40,00 | ± 0,6 % oder ± 3 mm (Der größere numerische Wert ist maßgebend.) | - 0 mm / + 15 % oder + 3 mm (Der größere numerische Wert ist maßgebend.), - 0 mm / + 10 % oder + 2 mm (Der größere numerische Wert ist maßgebend.) | ± 10 mm/m | ± 5 mm/m | ≤ 3 mm, ≤ 2 mm | ≤ 10 MN/m³, ≤ 15 MN/m³, ≤ 20 MN/m³, ≤ 30 MN/m³ | https://cdn.ais-online.de/m2/17/61417/images/31/47742231px1680x1680.jpg
DES45sm SK 1000x500x 45-3mm | 4003974269462 | 28690 | DES | Platte | weiß | glatt | Expandiertes Polystyrol (EPS) | 500,00 - 1.000,00 | 1.000,00 | 15,00 - 60,00 | E | stumpf | unkaschiert | 0,05 | 0,04 | 22,00 - 29,00 | 0,30 - 1,35 | 0,05 | 20,00 - 40,00 | ± 0,6 % oder ± 3 mm (Der größere numerische Wert ist maßgebend.) | - 0 mm / + 15 % oder + 3 mm (Der größere numerische Wert ist maßgebend.), - 0 mm / + 10 % oder + 2 mm (Der größere numerische Wert ist maßgebend.) | ± 10 mm/m | ± 5 mm/m | ≤ 3 mm, ≤ 2 mm | ≤ 10 MN/m³, ≤ 15 MN/m³, ≤ 20 MN/m³, ≤ 30 MN/m³ | https://cdn.ais-online.de/m2/17/61417/images/31/47742231px1680x1680.jpg
DES45sm SK 1000x500x 50-3mm | 4003974269479 | 28691 | DES | Platte | weiß | glatt | Expandiertes Polystyrol (EPS) | 500,00 - 1.000,00 | 1.000,00 | 15,00 - 60,00 | E | stumpf | unkaschiert | 0,05 | 0,04 | 22,00 - 29,00 | 0,30 - 1,35 | 0,05 | 20,00 - 40,00 | ± 0,6 % oder ± 3 mm (Der größere numerische Wert ist maßgebend.) | - 0 mm / + 15 % oder + 3 mm (Der größere numerische Wert ist maßgebend.), - 0 mm / + 10 % oder + 2 mm (Der größere numerische Wert ist maßgebend.) | ± 10 mm/m | ± 5 mm/m | ≤ 3 mm, ≤ 2 mm | ≤ 10 MN/m³, ≤ 15 MN/m³, ≤ 20 MN/m³, ≤ 30 MN/m³ | https://cdn.ais-online.de/m2/17/61417/images/31/47742231px1680x1680.jpg
DES45sm SK 1000x500x 55-3mm | 4003974267697 | 20686 | DES | Platte | weiß | glatt | Expandiertes Polystyrol (EPS) | 500,00 - 1.000,00 | 1.000,00 | 15,00 - 60,00 | E | stumpf | unkaschiert | 0,05 | 0,04 | 22,00 - 29,00 | 0,30 - 1,35 | 0,05 | 20,00 - 40,00 | ± 0,6 % oder ± 3 mm (Der größere numerische Wert ist maßgebend.) | - 0 mm / + 15 % oder + 3 mm (Der größere numerische Wert ist maßgebend.), - 0 mm / + 10 % oder + 2 mm (Der größere numerische Wert ist maßgebend.) | ± 10 mm/m | ± 5 mm/m | ≤ 3 mm, ≤ 2 mm | ≤ 10 MN/m³, ≤ 15 MN/m³, ≤ 20 MN/m³, ≤ 30 MN/m³ | https://cdn.ais-online.de/m2/17/61417/images/31/47742231px1680x1680.jpg
DES45sm SK 1000x500x 60-3mm | 4003974269486 | 28692 | DES | Platte | weiß | glatt | Expandiertes Polystyrol (EPS) | 500,00 - 1.000,00 | 1.000,00 | 15,00 - 60,00 | E | stumpf | unkaschiert | 0,05 | 0,04 | 22,00 - 29,00 | 0,30 - 1,35 | 0,05 | 20,00 - 40,00 | ± 0,6 % oder ± 3 mm (Der größere numerische Wert ist maßgebend.) | - 0 mm / + 15 % oder + 3 mm (Der größere numerische Wert ist maßgebend.), - 0 mm / + 10 % oder + 2 mm (Der größere numerische Wert ist maßgebend.) | ± 10 mm/m | ± 5 mm/m | ≤ 3 mm, ≤ 2 mm | ≤ 10 MN/m³, ≤ 15 MN/m³, ≤ 20 MN/m³, ≤ 30 MN/m³ | https://cdn.ais-online.de/m2/17/61417/images/31/47742231px1680x1680.jpg
powered by Heinze