## HIRSCH Porozell
HIRSCH Porozell
Name | GTIN | HAN | Anwendungsgebiet Wärmedämmstoff | Ausführung | Farbton | Oberfläche | Werkstoff | Breite (mm) | Länge (mm) | Stärke (mm) | Brandverhalten | Kantenausführung | Kaschierung | Bemessungswert Wärmeleitfähigkeit (W/(m*K)) | Nennwert der Wärmeleitfähigkeit (W/(m*K)) | Wärmedurchlasswiderstand (m²*K/W) | Wärmeleitfähigkeit (W/(m*K)) | Wasserdampfdiffusionswiderstandszahl | Breiten- und Längentoleranz | Dickentoleranz | Plattenebenheit | Rechtwinkligkeit | Bilder
HIRSCH Porozell Wärme-Dämmplatte WLG 040 |  |  | DI, DZ, WI | Platte | weiß | glatt | Expandiertes Polystyrol (EPS) | 500,00 | 1.000,00 | 10,00 - 500,00 | E | stumpf | unkaschiert | 0,04 | 0,04 | 0,25 - 12,80 | 0,04 | 20,00 - 40,00 | ± 0,6 % oder ± 3 mm (Der größere numerische Wert ist maßgebend.) | ± 2 mm | ± 10 mm/m | ± 5 mm/m | https://cdn.ais-online.de/m2/17/61417/images/82/45884982px4536x2375.jpg
WIDI40-60 SK 1000x500x100mm | 4003974268489 | 28427 | DI, DZ, WI | Platte | weiß | glatt | Expandiertes Polystyrol (EPS) | 500,00 | 1.000,00 | 10,00 - 500,00 | E | stumpf | unkaschiert | 0,04 | 0,04 | 0,25 - 12,80 | 0,04 | 20,00 - 40,00 | ± 0,6 % oder ± 3 mm (Der größere numerische Wert ist maßgebend.) | ± 2 mm | ± 10 mm/m | ± 5 mm/m | https://cdn.ais-online.de/m2/17/61417/images/82/45884982px4536x2375.jpg
WIDI40-60 SK 1000x500x 10mm | 4003974268403 | 28416 | DI, DZ, WI | Platte | weiß | glatt | Expandiertes Polystyrol (EPS) | 500,00 | 1.000,00 | 10,00 - 500,00 | E | stumpf | unkaschiert | 0,04 | 0,04 | 0,25 - 12,80 | 0,04 | 20,00 - 40,00 | ± 0,6 % oder ± 3 mm (Der größere numerische Wert ist maßgebend.) | ± 2 mm | ± 10 mm/m | ± 5 mm/m | https://cdn.ais-online.de/m2/17/61417/images/82/45884982px4536x2375.jpg
WIDI40-60 SK 1000x500x110mm | 4003974015175 | 28428 | DI, DZ, WI | Platte | weiß | glatt | Expandiertes Polystyrol (EPS) | 500,00 | 1.000,00 | 10,00 - 500,00 | E | stumpf | unkaschiert | 0,04 | 0,04 | 0,25 - 12,80 | 0,04 | 20,00 - 40,00 | ± 0,6 % oder ± 3 mm (Der größere numerische Wert ist maßgebend.) | ± 2 mm | ± 10 mm/m | ± 5 mm/m | https://cdn.ais-online.de/m2/17/61417/images/82/45884982px4536x2375.jpg
WIDI40-60 SK 1000x500x120mm | 4003974268496 | 28429 | DI, DZ, WI | Platte | weiß | glatt | Expandiertes Polystyrol (EPS) | 500,00 | 1.000,00 | 10,00 - 500,00 | E | stumpf | unkaschiert | 0,04 | 0,04 | 0,25 - 12,80 | 0,04 | 20,00 - 40,00 | ± 0,6 % oder ± 3 mm (Der größere numerische Wert ist maßgebend.) | ± 2 mm | ± 10 mm/m | ± 5 mm/m | https://cdn.ais-online.de/m2/17/61417/images/82/45884982px4536x2375.jpg
WIDI40-60 SK 1000x500x130mm | 4003974015199 | 28430 | DI, DZ, WI | Platte | weiß | glatt | Expandiertes Polystyrol (EPS) | 500,00 | 1.000,00 | 10,00 - 500,00 | E | stumpf | unkaschiert | 0,04 | 0,04 | 0,25 - 12,80 | 0,04 | 20,00 - 40,00 | ± 0,6 % oder ± 3 mm (Der größere numerische Wert ist maßgebend.) | ± 2 mm | ± 10 mm/m | ± 5 mm/m | https://cdn.ais-online.de/m2/17/61417/images/82/45884982px4536x2375.jpg
WIDI40-60 SK 1000x500x140mm | 4003974268502 | 28431 | DI, DZ, WI | Platte | weiß | glatt | Expandiertes Polystyrol (EPS) | 500,00 | 1.000,00 | 10,00 - 500,00 | E | stumpf | unkaschiert | 0,04 | 0,04 | 0,25 - 12,80 | 0,04 | 20,00 - 40,00 | ± 0,6 % oder ± 3 mm (Der größere numerische Wert ist maßgebend.) | ± 2 mm | ± 10 mm/m | ± 5 mm/m | https://cdn.ais-online.de/m2/17/61417/images/82/45884982px4536x2375.jpg
WIDI40-60 SK 1000x500x150mm | 4003974015212 | 28432 | DI, DZ, WI | Platte | weiß | glatt | Expandiertes Polystyrol (EPS) | 500,00 | 1.000,00 | 10,00 - 500,00 | E | stumpf | unkaschiert | 0,04 | 0,04 | 0,25 - 12,80 | 0,04 | 20,00 - 40,00 | ± 0,6 % oder ± 3 mm (Der größere numerische Wert ist maßgebend.) | ± 2 mm | ± 10 mm/m | ± 5 mm/m | https://cdn.ais-online.de/m2/17/61417/images/82/45884982px4536x2375.jpg
WIDI40-60 SK 1000x500x 15mm | 4003974015045 | 28417 | DI, DZ, WI | Platte | weiß | glatt | Expandiertes Polystyrol (EPS) | 500,00 | 1.000,00 | 10,00 - 500,00 | E | stumpf | unkaschiert | 0,04 | 0,04 | 0,25 - 12,80 | 0,04 | 20,00 - 40,00 | ± 0,6 % oder ± 3 mm (Der größere numerische Wert ist maßgebend.) | ± 2 mm | ± 10 mm/m | ± 5 mm/m | https://cdn.ais-online.de/m2/17/61417/images/82/45884982px4536x2375.jpg
WIDI40-60 SK 1000x500x160mm | 4003974268519 | 28433 | DI, DZ, WI | Platte | weiß | glatt | Expandiertes Polystyrol (EPS) | 500,00 | 1.000,00 | 10,00 - 500,00 | E | stumpf | unkaschiert | 0,04 | 0,04 | 0,25 - 12,80 | 0,04 | 20,00 - 40,00 | ± 0,6 % oder ± 3 mm (Der größere numerische Wert ist maßgebend.) | ± 2 mm | ± 10 mm/m | ± 5 mm/m | https://cdn.ais-online.de/m2/17/61417/images/82/45884982px4536x2375.jpg
WIDI40-60 SK 1000x500x180mm | 4003974268526 | 28434 | DI, DZ, WI | Platte | weiß | glatt | Expandiertes Polystyrol (EPS) | 500,00 | 1.000,00 | 10,00 - 500,00 | E | stumpf | unkaschiert | 0,04 | 0,04 | 0,25 - 12,80 | 0,04 | 20,00 - 40,00 | ± 0,6 % oder ± 3 mm (Der größere numerische Wert ist maßgebend.) | ± 2 mm | ± 10 mm/m | ± 5 mm/m | https://cdn.ais-online.de/m2/17/61417/images/82/45884982px4536x2375.jpg
WIDI40-60 SK 1000x500x200mm | 4003974268533 | 28435 | DI, DZ, WI | Platte | weiß | glatt | Expandiertes Polystyrol (EPS) | 500,00 | 1.000,00 | 10,00 - 500,00 | E | stumpf | unkaschiert | 0,04 | 0,04 | 0,25 - 12,80 | 0,04 | 20,00 - 40,00 | ± 0,6 % oder ± 3 mm (Der größere numerische Wert ist maßgebend.) | ± 2 mm | ± 10 mm/m | ± 5 mm/m | https://cdn.ais-online.de/m2/17/61417/images/82/45884982px4536x2375.jpg
WIDI40-60 SK 1000x500x 20mm | 4003974268410 | 28418 | DI, DZ, WI | Platte | weiß | glatt | Expandiertes Polystyrol (EPS) | 500,00 | 1.000,00 | 10,00 - 500,00 | E | stumpf | unkaschiert | 0,04 | 0,04 | 0,25 - 12,80 | 0,04 | 20,00 - 40,00 | ± 0,6 % oder ± 3 mm (Der größere numerische Wert ist maßgebend.) | ± 2 mm | ± 10 mm/m | ± 5 mm/m | https://cdn.ais-online.de/m2/17/61417/images/82/45884982px4536x2375.jpg
WIDI40-60 SK 1000x500x250mm | 4003974354533 | 499569 | DI, DZ, WI | Platte | weiß | glatt | Expandiertes Polystyrol (EPS) | 500,00 | 1.000,00 | 10,00 - 500,00 | E | stumpf | unkaschiert | 0,04 | 0,04 | 0,25 - 12,80 | 0,04 | 20,00 - 40,00 | ± 0,6 % oder ± 3 mm (Der größere numerische Wert ist maßgebend.) | ± 2 mm | ± 10 mm/m | ± 5 mm/m | https://cdn.ais-online.de/m2/17/61417/images/82/45884982px4536x2375.jpg
WIDI40-60 SK 1000x500x 25mm | 4003974015069 | 28419 | DI, DZ, WI | Platte | weiß | glatt | Expandiertes Polystyrol (EPS) | 500,00 | 1.000,00 | 10,00 - 500,00 | E | stumpf | unkaschiert | 0,04 | 0,04 | 0,25 - 12,80 | 0,04 | 20,00 - 40,00 | ± 0,6 % oder ± 3 mm (Der größere numerische Wert ist maßgebend.) | ± 2 mm | ± 10 mm/m | ± 5 mm/m | https://cdn.ais-online.de/m2/17/61417/images/82/45884982px4536x2375.jpg
WIDI40-60 SK 1000x500x 30mm | 4003974268427 | 28420 | DI, DZ, WI | Platte | weiß | glatt | Expandiertes Polystyrol (EPS) | 500,00 | 1.000,00 | 10,00 - 500,00 | E | stumpf | unkaschiert | 0,04 | 0,04 | 0,25 - 12,80 | 0,04 | 20,00 - 40,00 | ± 0,6 % oder ± 3 mm (Der größere numerische Wert ist maßgebend.) | ± 2 mm | ± 10 mm/m | ± 5 mm/m | https://cdn.ais-online.de/m2/17/61417/images/82/45884982px4536x2375.jpg
WIDI40-60 SK 1000x500x 40mm | 4003974268434 | 28421 | DI, DZ, WI | Platte | weiß | glatt | Expandiertes Polystyrol (EPS) | 500,00 | 1.000,00 | 10,00 - 500,00 | E | stumpf | unkaschiert | 0,04 | 0,04 | 0,25 - 12,80 | 0,04 | 20,00 - 40,00 | ± 0,6 % oder ± 3 mm (Der größere numerische Wert ist maßgebend.) | ± 2 mm | ± 10 mm/m | ± 5 mm/m | https://cdn.ais-online.de/m2/17/61417/images/82/45884982px4536x2375.jpg
WIDI40-60 SK 1000x500x500mm | 4003974354540 | 499570 | DI, DZ, WI | Platte | weiß | glatt | Expandiertes Polystyrol (EPS) | 500,00 | 1.000,00 | 10,00 - 500,00 | E | stumpf | unkaschiert | 0,04 | 0,04 | 0,25 - 12,80 | 0,04 | 20,00 - 40,00 | ± 0,6 % oder ± 3 mm (Der größere numerische Wert ist maßgebend.) | ± 2 mm | ± 10 mm/m | ± 5 mm/m | https://cdn.ais-online.de/m2/17/61417/images/82/45884982px4536x2375.jpg
WIDI40-60 SK 1000x500x 50mm | 4003974268441 | 28422 | DI, DZ, WI | Platte | weiß | glatt | Expandiertes Polystyrol (EPS) | 500,00 | 1.000,00 | 10,00 - 500,00 | E | stumpf | unkaschiert | 0,04 | 0,04 | 0,25 - 12,80 | 0,04 | 20,00 - 40,00 | ± 0,6 % oder ± 3 mm (Der größere numerische Wert ist maßgebend.) | ± 2 mm | ± 10 mm/m | ± 5 mm/m | https://cdn.ais-online.de/m2/17/61417/images/82/45884982px4536x2375.jpg
WIDI40-60 SK 1000x500x 60mm | 4003974268458 | 28423 | DI, DZ, WI | Platte | weiß | glatt | Expandiertes Polystyrol (EPS) | 500,00 | 1.000,00 | 10,00 - 500,00 | E | stumpf | unkaschiert | 0,04 | 0,04 | 0,25 - 12,80 | 0,04 | 20,00 - 40,00 | ± 0,6 % oder ± 3 mm (Der größere numerische Wert ist maßgebend.) | ± 2 mm | ± 10 mm/m | ± 5 mm/m | https://cdn.ais-online.de/m2/17/61417/images/82/45884982px4536x2375.jpg
WIDI40-60 SK 1000x500x 70mm | 4003974268465 | 28424 | DI, DZ, WI | Platte | weiß | glatt | Expandiertes Polystyrol (EPS) | 500,00 | 1.000,00 | 10,00 - 500,00 | E | stumpf | unkaschiert | 0,04 | 0,04 | 0,25 - 12,80 | 0,04 | 20,00 - 40,00 | ± 0,6 % oder ± 3 mm (Der größere numerische Wert ist maßgebend.) | ± 2 mm | ± 10 mm/m | ± 5 mm/m | https://cdn.ais-online.de/m2/17/61417/images/82/45884982px4536x2375.jpg
WIDI40-60 SK 1000x500x 80mm | 4003974268472 | 28425 | DI, DZ, WI | Platte | weiß | glatt | Expandiertes Polystyrol (EPS) | 500,00 | 1.000,00 | 10,00 - 500,00 | E | stumpf | unkaschiert | 0,04 | 0,04 | 0,25 - 12,80 | 0,04 | 20,00 - 40,00 | ± 0,6 % oder ± 3 mm (Der größere numerische Wert ist maßgebend.) | ± 2 mm | ± 10 mm/m | ± 5 mm/m | https://cdn.ais-online.de/m2/17/61417/images/82/45884982px4536x2375.jpg
WIDI40-60 SK 1000x500x 90mm | 4003974015151 | 28426 | DI, DZ, WI | Platte | weiß | glatt | Expandiertes Polystyrol (EPS) | 500,00 | 1.000,00 | 10,00 - 500,00 | E | stumpf | unkaschiert | 0,04 | 0,04 | 0,25 - 12,80 | 0,04 | 20,00 - 40,00 | ± 0,6 % oder ± 3 mm (Der größere numerische Wert ist maßgebend.) | ± 2 mm | ± 10 mm/m | ± 5 mm/m | https://cdn.ais-online.de/m2/17/61417/images/82/45884982px4536x2375.jpg
powered by Heinze