## HIRSCH Porozell
HIRSCH Porozell
Name | GTIN | HAN | Werkstoff | Bindemittel Dämmstoff | Brandverhalten | Bemessungswert Wärmeleitfähigkeit (W/(m*K)) | Dicke Schüttung (mm) | Nennwert der Wärmeleitfähigkeit (W/(m*K)) | Bilder
HIRSCH Thermozell Fertigmischung eco 250 speed | 4003974399916 | 503813 | Expandiertes Polystyrol (EPS), Zement | hydraulisch gebunden | E | 0,10 | 30,00 - 500,00 | 0,08 | https://cdn.ais-online.de/m2/17/61417/images/78/45884978px5906x6496.jpg
powered by Heinze