## HIRSCH Porozell
HIRSCH Porozell
Name | GTIN | HAN | Anwendungsgebiet Wärmedämmstoff | Ausführung | Farbton | Oberfläche | Werkstoff | Breite (mm) | Länge (mm) | Stärke (mm) | Brandverhalten | Kantenausführung | Kaschierung | Bemessungswert Wärmeleitfähigkeit (W/(m*K)) | Nennwert der Wärmeleitfähigkeit (W/(m*K)) | Wärmedurchlasswiderstand (m²*K/W) | Wärmeleitfähigkeit (W/(m*K)) | Wasserdampfdiffusionswiderstandszahl | Breiten- und Längentoleranz | Dickentoleranz | Plattenebenheit | Rechtwinkligkeit | Zugfestigkeit senkrecht zur Plattenebene | Rohdichte | Bilder
WDV34 NF 988x488x240mm | 4003974377761 | 501590 | WDV | Platte | grau | glatt | Expandiertes Polystyrol (EPS) | 500,00 | 1.000,00 | 240,00 | E | Nut und Feder | unkaschiert | 0,03 | 0,03 | 7,25 | 0,03 | 20,00 - 40,00 | ± 2 mm | ± 1 mm | ± 3 mm/m | ± 2 mm/m | ≥ 100 kPa | 14 - 20 kg/m³ | https://cdn.ais-online.de/m2/17/61417/images/39/47742239px1680x1680.jpg
powered by Heinze