## Holcim
Holcim
Name | Ausführung | Farbton | Werkstoff | Breite (mm) | Länge (mm) | Stärke (mm) | Befestigung | Brandverhalten | Chemische Beständigkeit | Diffusionsverhalten | sd-Wert (m) | Verarbeitungstemperatur (°C) | Wasserdampfdiffusionswiderstandszahl | Heizwert DIN 51900-1 | Bilder
Elevate V-Gard Dampfsperre | Rolle | silber | Aluminium, Gipsfaser, Polyethylen (PE) | 1.080,00 | 25.000,00 - 50.000,00 | 0,40 | kleben | E | chemikalienbeständig gem. Herstellerangabe | dampfbremsend | 1.500,00 | 5,00 - 40,00 | 4.400.000,00 | ≤ 11.600 Kj/m² | https://cdn.ais-online.de/m2/96/8522396/images/31/48271931px6693x4462.jpg
V-Gard | Rolle | silber | Aluminium, Gipsfaser, Polyethylen (PE) | 1.080,00 | 25.000,00 - 50.000,00 | 0,40 | kleben | E | chemikalienbeständig gem. Herstellerangabe | dampfbremsend | 1.500,00 | 5,00 - 40,00 | 4.400.000,00 | ≤ 11.600 Kj/m² | https://cdn.ais-online.de/m2/96/8522396/images/31/48271931px6693x4462.jpg
V-Gard FR | Rolle | silber | Aluminium, Gipsfaser, Polyethylen (PE) | 1.080,00 | 25.000,00 - 50.000,00 | 0,40 | kleben | E | chemikalienbeständig gem. Herstellerangabe | dampfbremsend | 1.500,00 | 5,00 - 40,00 | 4.400.000,00 | ≤ 11.600 Kj/m² | https://cdn.ais-online.de/m2/96/8522396/images/31/48271931px6693x4462.jpg
powered by Heinze