## Holcim
Holcim
Name | HAN | Dichtheit | Farbton | Produkt | Werkstoff | Breite (mm) | Länge (mm) | Stärke (mm) | Bahnentyp | Befestigung | Brandverhalten | Gewicht (kg/m²) | Zugfestigkeit (N/mm²) | Bilder
Rhenofol CV 1,80 mm anthrazit 15 x 2,05 m | 1292130 | wasserdicht | anthrazit | Dachbahnen | Polyester, Polyvinylchlorid (PVC-P), Vlies | 2.050,00 | 15.000,00 | 1,80 | Dichtungsbahnen | mechanisch | E | 2,25 | 10,00 | https://cdn.ais-online.de/m2/96/8522396/images/44/48956644px1920x1320.jpg
powered by Heinze