## Holcim
Holcim
Name | Dichtheit | Farbton | Produkt | Werkstoff | Breite (mm) | Länge (mm) | Stärke (mm) | Bahnentyp | Befestigung | Brandverhalten | Gewicht (kg/m²) | Zugfestigkeit (N/mm²) | Bilder
UltraPly™ FPO 1,8 mm weiß | wasserdicht | weiß | Dachbahnen | Thermoplastisches Polyolefin (TPO/FPO) | 1.000,00 - 2.000,00 | 30.500,00 | 1,80 | Dichtungsbahnen | durch Auflast, kleben, mechanisch, schweißen | E | 1,81 | 1.200,00 | https://cdn.ais-online.de/m2/96/8522396/images/88/46122888px6720x4480.jpg
powered by Heinze