## JACKON Insulation by BEWI
JACKON Insulation by BEWI
Name | GTIN | HAN | Ausführung | Werkstoff | Breite (mm) | Höhe (mm) | Länge (mm) | Befestigung | Beschichtung | Brandverhalten | Diffusionsverhalten | Wasserbeständigkeit | Druckfestigkeit (N/mm²) | Eigenschaften | Bilder
Flexo 1300 x 600 x 30 mm quer geschl. 2 Pl.=1,56m²/Karton BP | 4025345023350 | 4502335 | Bauplatte | Extrudiertes Polystyrol (XPS), Glasfaser | 600,00 | 30,00 | 1.300,00 | dübeln, kleben, schrauben | mörtelbeschichtet (mineralisch) | E | dampfbremsend | wasserabweisend | 2,00 | spachtelfähig ¦ flexibel ¦ biegefähig | https://cdn.ais-online.de/m2/88/62688/images/48/43004648px2539x3232.jpg https://cdn.ais-online.de/m2/88/62688/images/04/43743704px3307x2126.jpg
powered by Heinze