## JACKON Insulation by BEWI
JACKON Insulation by BEWI
Name | GTIN | HAN | Ausführung | Oberfläche | Produkt | Werkstoff | Breite (mm) | Länge (mm) | Stärke (mm) | Befestigung | Brandverhalten | Druckbelastbarkeitsstufe | Kantenausführung | Kaschierung | Wärmeleitfähigkeitsstufe | Bemessungswert Wärmeleitfähigkeit (W/(m*K)) | Druckfestigkeit (N/mm²) | Wärmeleitfähigkeit (W/(m*K)) | Wasserbeständigkeit | Bilder
JACKODUR EVO 300 Standard |  |  | Platte | glatt | Dämmelement | Extrudiertes Polystyrol (XPS) | 600,00 | 1.250,00 | 40,00 - 400,00 | kleben | E | dh - hohe Druckbelastbarkeit | Falz | unkaschiert | 032 | 0,03 | 3,00 | 0,03 | wasserabweisend | https://cdn.ais-online.de/m2/88/62688/images/00/45871200px1130x732.jpg
Jackodur EVO Standard SF040 10 Pl.=7,50m²/Pak. 12 Pak./Pal. EVO | 4025345157116 | 4524428 | Platte | glatt | Dämmelement | Extrudiertes Polystyrol (XPS) | 600,00 | 1.250,00 | 40,00 - 400,00 | kleben | E | dh - hohe Druckbelastbarkeit | Falz | unkaschiert | 032 | 0,03 | 3,00 | 0,03 | wasserabweisend
Jackodur EVO Standard SF050 8 Pl.=6,00m²/Pak. 12 Pak./Pal. EVO | 4025345159011 | 4524808 | Platte | glatt | Dämmelement | Extrudiertes Polystyrol (XPS) | 600,00 | 1.250,00 | 40,00 - 400,00 | kleben | E | dh - hohe Druckbelastbarkeit | Falz | unkaschiert | 032 | 0,03 | 3,00 | 0,03 | wasserabweisend
Jackodur EVO Standard SF060 7 Pl.=5,25m²/Pak. 12 Pak./Pal. EVO | 4025345159028 | 4524809 | Platte | glatt | Dämmelement | Extrudiertes Polystyrol (XPS) | 600,00 | 1.250,00 | 40,00 - 400,00 | kleben | E | dh - hohe Druckbelastbarkeit | Falz | unkaschiert | 032 | 0,03 | 3,00 | 0,03 | wasserabweisend
Jackodur EVO Standard SF080 5 Pl.=3,75m²/Pak. 12 Pak./Pal. EVO | 4025345159035 | 4524810 | Platte | glatt | Dämmelement | Extrudiertes Polystyrol (XPS) | 600,00 | 1.250,00 | 40,00 - 400,00 | kleben | E | dh - hohe Druckbelastbarkeit | Falz | unkaschiert | 032 | 0,03 | 3,00 | 0,03 | wasserabweisend
Jackodur EVO Standard SF100 4 Pl.=3,00m²/Pak. 12 Pak./Pal. EVO | 4025345159042 | 4524811 | Platte | glatt | Dämmelement | Extrudiertes Polystyrol (XPS) | 600,00 | 1.250,00 | 40,00 - 400,00 | kleben | E | dh - hohe Druckbelastbarkeit | Falz | unkaschiert | 032 | 0,03 | 3,00 | 0,03 | wasserabweisend
Jackodur EVO Standard SF120 3 Pl.=2,25m²/Pak. 14 Pak./Pal EVO | 4025345159059 | 4524812 | Platte | glatt | Dämmelement | Extrudiertes Polystyrol (XPS) | 600,00 | 1.250,00 | 40,00 - 400,00 | kleben | E | dh - hohe Druckbelastbarkeit | Falz | unkaschiert | 032 | 0,03 | 3,00 | 0,03 | wasserabweisend
Jackodur EVO Standard SF140 3 Pl.=2,25m²/Pak. 12 Pak./Pal EVO | 4025345159066 | 4524813 | Platte | glatt | Dämmelement | Extrudiertes Polystyrol (XPS) | 600,00 | 1.250,00 | 40,00 - 400,00 | kleben | E | dh - hohe Druckbelastbarkeit | Falz | unkaschiert | 032 | 0,03 | 3,00 | 0,03 | wasserabweisend
Jackodur EVO Standard SF160 3 Pl.=2,25m²/Pak. 10 Pak./Pal EVO | 4025345159073 | 4524814 | Platte | glatt | Dämmelement | Extrudiertes Polystyrol (XPS) | 600,00 | 1.250,00 | 40,00 - 400,00 | kleben | E | dh - hohe Druckbelastbarkeit | Falz | unkaschiert | 032 | 0,03 | 3,00 | 0,03 | wasserabweisend
Jackodur EVO Standard SF180 2 Pl.=1,50m²/Pak. 14 Pak./Pal. EVO | 4025345154559 | 4523583 | Platte | glatt | Dämmelement | Extrudiertes Polystyrol (XPS) | 600,00 | 1.250,00 | 40,00 - 400,00 | kleben | E | dh - hohe Druckbelastbarkeit | Falz | unkaschiert | 032 | 0,03 | 3,00 | 0,03 | wasserabweisend
Jackodur EVO Standard SF200 2 Pl.=1,50m²/Pak. 12 Pak./Pal. EVO | 4025345153729 | 4523374 | Platte | glatt | Dämmelement | Extrudiertes Polystyrol (XPS) | 600,00 | 1.250,00 | 40,00 - 400,00 | kleben | E | dh - hohe Druckbelastbarkeit | Falz | unkaschiert | 032 | 0,03 | 3,00 | 0,03 | wasserabweisend
Jackodur EVO Standard SF220 2 Pl.=1,50m²/Pak. 12 Pak./Pal. EVO | 4025345157123 | 4524429 | Platte | glatt | Dämmelement | Extrudiertes Polystyrol (XPS) | 600,00 | 1.250,00 | 40,00 - 400,00 | kleben | E | dh - hohe Druckbelastbarkeit | Falz | unkaschiert | 032 | 0,03 | 3,00 | 0,03 | wasserabweisend
Jackodur EVO Standard SF240 2 Pl.=1,50m²/Pak. 10 Pak./Pal. EVO | 4025345159080 | 4524815 | Platte | glatt | Dämmelement | Extrudiertes Polystyrol (XPS) | 600,00 | 1.250,00 | 40,00 - 400,00 | kleben | E | dh - hohe Druckbelastbarkeit | Falz | unkaschiert | 032 | 0,03 | 3,00 | 0,03 | wasserabweisend
Jackodur EVO Standard SF260 2 Pl.=1,50m²/Pak. 10 Pak./Pal. EVO | 4025345159097 | 4524816 | Platte | glatt | Dämmelement | Extrudiertes Polystyrol (XPS) | 600,00 | 1.250,00 | 40,00 - 400,00 | kleben | E | dh - hohe Druckbelastbarkeit | Falz | unkaschiert | 032 | 0,03 | 3,00 | 0,03 | wasserabweisend
Jackodur EVO Standard SF280 2 Pl.=1,50m²/Pak. 10 Pak./Pal. EVO | 4025345159103 | 4524817 | Platte | glatt | Dämmelement | Extrudiertes Polystyrol (XPS) | 600,00 | 1.250,00 | 40,00 - 400,00 | kleben | E | dh - hohe Druckbelastbarkeit | Falz | unkaschiert | 032 | 0,03 | 3,00 | 0,03 | wasserabweisend
Jackodur EVO Standard SF300 1 Pl.= 0,75m²/Pak 18 Pak./Pal. EVO | 4025345159110 | 4524818 | Platte | glatt | Dämmelement | Extrudiertes Polystyrol (XPS) | 600,00 | 1.250,00 | 40,00 - 400,00 | kleben | E | dh - hohe Druckbelastbarkeit | Falz | unkaschiert | 032 | 0,03 | 3,00 | 0,03 | wasserabweisend
Jackodur EVO Standard SF320 1 Pl.= 0,75m²/Pak 16 Pak./Pal. EVO | 4025345157130 | 4524430 | Platte | glatt | Dämmelement | Extrudiertes Polystyrol (XPS) | 600,00 | 1.250,00 | 40,00 - 400,00 | kleben | E | dh - hohe Druckbelastbarkeit | Falz | unkaschiert | 032 | 0,03 | 3,00 | 0,03 | wasserabweisend
Jackodur EVO Standard SF340 1 Pl.= 0,75m²/Pak 16 Pak./Pal. EVO | 4025345159127 | 4524819 | Platte | glatt | Dämmelement | Extrudiertes Polystyrol (XPS) | 600,00 | 1.250,00 | 40,00 - 400,00 | kleben | E | dh - hohe Druckbelastbarkeit | Falz | unkaschiert | 032 | 0,03 | 3,00 | 0,03 | wasserabweisend
Jackodur EVO Standard SF360 1 Pl.= 0,75m²/Pak 14 Pak./Pal. EVO | 4025345159134 | 4524820 | Platte | glatt | Dämmelement | Extrudiertes Polystyrol (XPS) | 600,00 | 1.250,00 | 40,00 - 400,00 | kleben | E | dh - hohe Druckbelastbarkeit | Falz | unkaschiert | 032 | 0,03 | 3,00 | 0,03 | wasserabweisend
Jackodur EVO Standard SF380 1 Pl.= 0,75m²/Pak 14 Pak./Pal. EVO | 4025345159141 | 4524821 | Platte | glatt | Dämmelement | Extrudiertes Polystyrol (XPS) | 600,00 | 1.250,00 | 40,00 - 400,00 | kleben | E | dh - hohe Druckbelastbarkeit | Falz | unkaschiert | 032 | 0,03 | 3,00 | 0,03 | wasserabweisend
Jackodur EVO Standard SF400 1 Pl.= 0,75m²/Pak 12 Pak./Pal. EVO | 4025345155112 | 4523721 | Platte | glatt | Dämmelement | Extrudiertes Polystyrol (XPS) | 600,00 | 1.250,00 | 40,00 - 400,00 | kleben | E | dh - hohe Druckbelastbarkeit | Falz | unkaschiert | 032 | 0,03 | 3,00 | 0,03 | wasserabweisend
powered by Heinze