## JACKON Insulation by BEWI
JACKON Insulation by BEWI
Name | GTIN | HAN | Anwendungsgebiet Wärmedämmstoff | Ausführung | Werkstoff | Breite (mm) | Länge (mm) | Stärke (mm) | Befestigung | Brandverhalten | Druckbelastbarkeitsstufe | Kantenausführung | Kaschierung | Wärmeleitfähigkeitsstufe | Bemessungswert Wärmeleitfähigkeit (W/(m*K)) | Druckfestigkeit (N/mm²) | Wärmeleitfähigkeit (W/(m*K)) | Wasserbeständigkeit | Bilder
JACKODUR Plus 300 |  |  | DAA, DEO, DUK, PB, PW, WAP, WI | Platte | Extrudiertes Polystyrol (XPS) | 600,00 | 1.250,00 | 30,00 - 400,00 | dübeln, kleben | E | dh - hohe Druckbelastbarkeit | Falz, gerade | unkaschiert | 027, 027 (0,027 W/(mK) | 0,03 | 3,00 | 0,03 | wasserabweisend | https://cdn.ais-online.de/m2/88/62688/images/24/42962024px1772x1181.jpg https://cdn.ais-online.de/m2/88/62688/images/66/42962066px1772x1181.jpg
JACKODUR Plus 300 Gefiniert GL050 8 Pl.=6,00m²/Pak. 12 Pak./Pal. Plus | 4025345086690 | 4510539 | DAA, DEO, DUK, PB, PW, WAP, WI | Platte | Extrudiertes Polystyrol (XPS) | 600,00 | 1.250,00 | 30,00 - 400,00 | dübeln, kleben | E | dh - hohe Druckbelastbarkeit | Falz, gerade | unkaschiert | 027, 027 (0,027 W/(mK) | 0,03 | 3,00 | 0,03 | wasserabweisend | https://cdn.ais-online.de/m2/88/62688/images/66/42962066px1772x1181.jpg
JACKODUR Plus 300 Gefiniert GL060 7 Pl.=5,25m²/Pak. 12 Pak./Pal. Plus | 4025345086706 | 4510540 | DAA, DEO, DUK, PB, PW, WAP, WI | Platte | Extrudiertes Polystyrol (XPS) | 600,00 | 1.250,00 | 30,00 - 400,00 | dübeln, kleben | E | dh - hohe Druckbelastbarkeit | Falz, gerade | unkaschiert | 027, 027 (0,027 W/(mK) | 0,03 | 3,00 | 0,03 | wasserabweisend | https://cdn.ais-online.de/m2/88/62688/images/66/42962066px1772x1181.jpg
JACKODUR Plus 300 Gefiniert GL080 5 Pl.=3,75m²/Pak. 12 Pak./Pal. Plus | 4025345086713 | 4510541 | DAA, DEO, DUK, PB, PW, WAP, WI | Platte | Extrudiertes Polystyrol (XPS) | 600,00 | 1.250,00 | 30,00 - 400,00 | dübeln, kleben | E | dh - hohe Druckbelastbarkeit | Falz, gerade | unkaschiert | 027, 027 (0,027 W/(mK) | 0,03 | 3,00 | 0,03 | wasserabweisend | https://cdn.ais-online.de/m2/88/62688/images/66/42962066px1772x1181.jpg
JACKODUR Plus 300 Gefiniert GL100 4 Pl.=3,00m²/Pak. 12 Pak./Pal. Plus | 4025345086720 | 4510542 | DAA, DEO, DUK, PB, PW, WAP, WI | Platte | Extrudiertes Polystyrol (XPS) | 600,00 | 1.250,00 | 30,00 - 400,00 | dübeln, kleben | E | dh - hohe Druckbelastbarkeit | Falz, gerade | unkaschiert | 027, 027 (0,027 W/(mK) | 0,03 | 3,00 | 0,03 | wasserabweisend | https://cdn.ais-online.de/m2/88/62688/images/66/42962066px1772x1181.jpg
JACKODUR Plus 300 Gefiniert GL120 3 Pl.=2,25m²/Pak. 14 Pak./Pal Plus | 4025345086737 | 4510543 | DAA, DEO, DUK, PB, PW, WAP, WI | Platte | Extrudiertes Polystyrol (XPS) | 600,00 | 1.250,00 | 30,00 - 400,00 | dübeln, kleben | E | dh - hohe Druckbelastbarkeit | Falz, gerade | unkaschiert | 027, 027 (0,027 W/(mK) | 0,03 | 3,00 | 0,03 | wasserabweisend | https://cdn.ais-online.de/m2/88/62688/images/66/42962066px1772x1181.jpg
JACKODUR Plus 300 Gefiniert GL140 3 Pl.=2,25m²/Pak. 12 Pak./Pal Plus | 4025345086744 | 4510544 | DAA, DEO, DUK, PB, PW, WAP, WI | Platte | Extrudiertes Polystyrol (XPS) | 600,00 | 1.250,00 | 30,00 - 400,00 | dübeln, kleben | E | dh - hohe Druckbelastbarkeit | Falz, gerade | unkaschiert | 027, 027 (0,027 W/(mK) | 0,03 | 3,00 | 0,03 | wasserabweisend | https://cdn.ais-online.de/m2/88/62688/images/66/42962066px1772x1181.jpg
JACKODUR Plus 300 Gefiniert GL160 3 Pl.=2,25m²/Pak. 10 Pak./Pal Plus | 4025345086751 | 4510545 | DAA, DEO, DUK, PB, PW, WAP, WI | Platte | Extrudiertes Polystyrol (XPS) | 600,00 | 1.250,00 | 30,00 - 400,00 | dübeln, kleben | E | dh - hohe Druckbelastbarkeit | Falz, gerade | unkaschiert | 027, 027 (0,027 W/(mK) | 0,03 | 3,00 | 0,03 | wasserabweisend | https://cdn.ais-online.de/m2/88/62688/images/66/42962066px1772x1181.jpg
JACKODUR Plus 300 Gefiniert GL180 2 Pl.=1,50m²/Pak. 14 Pak./Pal. Plus | 4025345086768 | 4510546 | DAA, DEO, DUK, PB, PW, WAP, WI | Platte | Extrudiertes Polystyrol (XPS) | 600,00 | 1.250,00 | 30,00 - 400,00 | dübeln, kleben | E | dh - hohe Druckbelastbarkeit | Falz, gerade | unkaschiert | 027, 027 (0,027 W/(mK) | 0,03 | 3,00 | 0,03 | wasserabweisend | https://cdn.ais-online.de/m2/88/62688/images/66/42962066px1772x1181.jpg
JACKODUR Plus 300 Gefiniert GL200 2 Pl.=1,50m²/Pak. 12 Pak./Pal. Plus | 4025345086775 | 4510547 | DAA, DEO, DUK, PB, PW, WAP, WI | Platte | Extrudiertes Polystyrol (XPS) | 600,00 | 1.250,00 | 30,00 - 400,00 | dübeln, kleben | E | dh - hohe Druckbelastbarkeit | Falz, gerade | unkaschiert | 027, 027 (0,027 W/(mK) | 0,03 | 3,00 | 0,03 | wasserabweisend | https://cdn.ais-online.de/m2/88/62688/images/66/42962066px1772x1181.jpg
JACKODUR Plus 300 Standard SF050 8 Pl.=6,00m²/Pak. 12 Pak./Pal. Plus | 4025345070057 | 4508142 | DAA, DEO, DUK, PB, PW, WAP, WI | Platte | Extrudiertes Polystyrol (XPS) | 600,00 | 1.250,00 | 30,00 - 400,00 | dübeln, kleben | E | dh - hohe Druckbelastbarkeit | Falz, gerade | unkaschiert | 027, 027 (0,027 W/(mK) | 0,03 | 3,00 | 0,03 | wasserabweisend | https://cdn.ais-online.de/m2/88/62688/images/24/42962024px1772x1181.jpg
JACKODUR Plus 300 Standard SF060 7 Pl.=5,25m²/Pak. 12 Pak./Pal. Plus | 4025345070064 | 4508143 | DAA, DEO, DUK, PB, PW, WAP, WI | Platte | Extrudiertes Polystyrol (XPS) | 600,00 | 1.250,00 | 30,00 - 400,00 | dübeln, kleben | E | dh - hohe Druckbelastbarkeit | Falz, gerade | unkaschiert | 027, 027 (0,027 W/(mK) | 0,03 | 3,00 | 0,03 | wasserabweisend | https://cdn.ais-online.de/m2/88/62688/images/24/42962024px1772x1181.jpg
JACKODUR Plus 300 Standard SF080 5 Pl.=3,75m²/Pak. 12 Pak./Pal. Plus | 4025345070071 | 4508144 | DAA, DEO, DUK, PB, PW, WAP, WI | Platte | Extrudiertes Polystyrol (XPS) | 600,00 | 1.250,00 | 30,00 - 400,00 | dübeln, kleben | E | dh - hohe Druckbelastbarkeit | Falz, gerade | unkaschiert | 027, 027 (0,027 W/(mK) | 0,03 | 3,00 | 0,03 | wasserabweisend | https://cdn.ais-online.de/m2/88/62688/images/24/42962024px1772x1181.jpg
JACKODUR Plus 300 Standard SF100 4 Pl.=3,00m²/Pak. 12 Pak./Pal. Plus | 4025345070088 | 4508145 | DAA, DEO, DUK, PB, PW, WAP, WI | Platte | Extrudiertes Polystyrol (XPS) | 600,00 | 1.250,00 | 30,00 - 400,00 | dübeln, kleben | E | dh - hohe Druckbelastbarkeit | Falz, gerade | unkaschiert | 027, 027 (0,027 W/(mK) | 0,03 | 3,00 | 0,03 | wasserabweisend | https://cdn.ais-online.de/m2/88/62688/images/24/42962024px1772x1181.jpg
JACKODUR Plus 300 Standard SF120 3 Pl.=2,25m²/Pak. 14 Pak./Pal Plus | 4025345071207 | 4508300 | DAA, DEO, DUK, PB, PW, WAP, WI | Platte | Extrudiertes Polystyrol (XPS) | 600,00 | 1.250,00 | 30,00 - 400,00 | dübeln, kleben | E | dh - hohe Druckbelastbarkeit | Falz, gerade | unkaschiert | 027, 027 (0,027 W/(mK) | 0,03 | 3,00 | 0,03 | wasserabweisend | https://cdn.ais-online.de/m2/88/62688/images/24/42962024px1772x1181.jpg
JACKODUR Plus 300 Standard SF140 3 Pl.=2,25m²/Pak. 12 Pak./Pal Plus | 4025345071214 | 4508301 | DAA, DEO, DUK, PB, PW, WAP, WI | Platte | Extrudiertes Polystyrol (XPS) | 600,00 | 1.250,00 | 30,00 - 400,00 | dübeln, kleben | E | dh - hohe Druckbelastbarkeit | Falz, gerade | unkaschiert | 027, 027 (0,027 W/(mK) | 0,03 | 3,00 | 0,03 | wasserabweisend | https://cdn.ais-online.de/m2/88/62688/images/24/42962024px1772x1181.jpg
JACKODUR Plus 300 Standard SF160 3 Pl.=2,25m²/Pak. 10 Pak./Pal Plus | 4025345071221 | 4508302 | DAA, DEO, DUK, PB, PW, WAP, WI | Platte | Extrudiertes Polystyrol (XPS) | 600,00 | 1.250,00 | 30,00 - 400,00 | dübeln, kleben | E | dh - hohe Druckbelastbarkeit | Falz, gerade | unkaschiert | 027, 027 (0,027 W/(mK) | 0,03 | 3,00 | 0,03 | wasserabweisend | https://cdn.ais-online.de/m2/88/62688/images/24/42962024px1772x1181.jpg
JACKODUR Plus 300 Standard SF180 2 Pl.=1,50m²/Pak. 14 Pak./Pal. Plus | 4025345071238 | 4508303 | DAA, DEO, DUK, PB, PW, WAP, WI | Platte | Extrudiertes Polystyrol (XPS) | 600,00 | 1.250,00 | 30,00 - 400,00 | dübeln, kleben | E | dh - hohe Druckbelastbarkeit | Falz, gerade | unkaschiert | 027, 027 (0,027 W/(mK) | 0,03 | 3,00 | 0,03 | wasserabweisend | https://cdn.ais-online.de/m2/88/62688/images/24/42962024px1772x1181.jpg
JACKODUR Plus 300 Standard SF200 2 Pl.=1,50m²/Pak. 12 Pak./Pal. Plus | 4025345071245 | 4508304 | DAA, DEO, DUK, PB, PW, WAP, WI | Platte | Extrudiertes Polystyrol (XPS) | 600,00 | 1.250,00 | 30,00 - 400,00 | dübeln, kleben | E | dh - hohe Druckbelastbarkeit | Falz, gerade | unkaschiert | 027, 027 (0,027 W/(mK) | 0,03 | 3,00 | 0,03 | wasserabweisend | https://cdn.ais-online.de/m2/88/62688/images/24/42962024px1772x1181.jpg
JACKODUR Plus 300 Standard SF220 2 Pl.=1,50m²/Pak. 12 Pak./Pal. Plus | 4025345077452 | 4509133 | DAA, DEO, DUK, PB, PW, WAP, WI | Platte | Extrudiertes Polystyrol (XPS) | 600,00 | 1.250,00 | 30,00 - 400,00 | dübeln, kleben | E | dh - hohe Druckbelastbarkeit | Falz, gerade | unkaschiert | 027, 027 (0,027 W/(mK) | 0,03 | 3,00 | 0,03 | wasserabweisend | https://cdn.ais-online.de/m2/88/62688/images/24/42962024px1772x1181.jpg
JACKODUR Plus 300 Standard SF240 2 Pl.=1,50m²/Pak. 10 Pak./Pal. Plus | 4025345077469 | 4509134 | DAA, DEO, DUK, PB, PW, WAP, WI | Platte | Extrudiertes Polystyrol (XPS) | 600,00 | 1.250,00 | 30,00 - 400,00 | dübeln, kleben | E | dh - hohe Druckbelastbarkeit | Falz, gerade | unkaschiert | 027, 027 (0,027 W/(mK) | 0,03 | 3,00 | 0,03 | wasserabweisend | https://cdn.ais-online.de/m2/88/62688/images/24/42962024px1772x1181.jpg
JACKODUR Plus 300 Standard SF260 2 Pl.=1,50m²/Pak. 10 Pak./Pal. Plus | 4025345118995 | 4516243 | DAA, DEO, DUK, PB, PW, WAP, WI | Platte | Extrudiertes Polystyrol (XPS) | 600,00 | 1.250,00 | 30,00 - 400,00 | dübeln, kleben | E | dh - hohe Druckbelastbarkeit | Falz, gerade | unkaschiert | 027, 027 (0,027 W/(mK) | 0,03 | 3,00 | 0,03 | wasserabweisend | https://cdn.ais-online.de/m2/88/62688/images/24/42962024px1772x1181.jpg
JACKODUR Plus 300 Standard SF280 2 Pl.=1,50m²/Pak. 10 Pak./Pal. Plus | 4025345119008 | 4516244 | DAA, DEO, DUK, PB, PW, WAP, WI | Platte | Extrudiertes Polystyrol (XPS) | 600,00 | 1.250,00 | 30,00 - 400,00 | dübeln, kleben | E | dh - hohe Druckbelastbarkeit | Falz, gerade | unkaschiert | 027, 027 (0,027 W/(mK) | 0,03 | 3,00 | 0,03 | wasserabweisend | https://cdn.ais-online.de/m2/88/62688/images/24/42962024px1772x1181.jpg
JACKODUR Plus 300 Standard SF300 1 Pl.=0,75m²/Pak. 18 Pak./Pal. Plus | 4025345118940 | 4516239 | DAA, DEO, DUK, PB, PW, WAP, WI | Platte | Extrudiertes Polystyrol (XPS) | 600,00 | 1.250,00 | 30,00 - 400,00 | dübeln, kleben | E | dh - hohe Druckbelastbarkeit | Falz, gerade | unkaschiert | 027, 027 (0,027 W/(mK) | 0,03 | 3,00 | 0,03 | wasserabweisend | https://cdn.ais-online.de/m2/88/62688/images/24/42962024px1772x1181.jpg
JACKODUR Plus 300 Standard SF320 1 Pl.=0,75m²/Pak. 16 Pak./Pal. Plus | 4025345118957 | 4516238 | DAA, DEO, DUK, PB, PW, WAP, WI | Platte | Extrudiertes Polystyrol (XPS) | 600,00 | 1.250,00 | 30,00 - 400,00 | dübeln, kleben | E | dh - hohe Druckbelastbarkeit | Falz, gerade | unkaschiert | 027, 027 (0,027 W/(mK) | 0,03 | 3,00 | 0,03 | wasserabweisend | https://cdn.ais-online.de/m2/88/62688/images/24/42962024px1772x1181.jpg
JACKODUR Plus 300 Standard SF340 1 Pl.=0,75m²/Pak. 16 Pak./Pal. Plus | 4025345160055 | 4525041 | DAA, DEO, DUK, PB, PW, WAP, WI | Platte | Extrudiertes Polystyrol (XPS) | 600,00 | 1.250,00 | 30,00 - 400,00 | dübeln, kleben | E | dh - hohe Druckbelastbarkeit | Falz, gerade | unkaschiert | 027, 027 (0,027 W/(mK) | 0,03 | 3,00 | 0,03 | wasserabweisend
JACKODUR Plus 300 Standard SF360 1 Pl.=0,75m²/Pak. 14 Pak./Pal. Plus | 4025345160062 | 4525043 | DAA, DEO, DUK, PB, PW, WAP, WI | Platte | Extrudiertes Polystyrol (XPS) | 600,00 | 1.250,00 | 30,00 - 400,00 | dübeln, kleben | E | dh - hohe Druckbelastbarkeit | Falz, gerade | unkaschiert | 027, 027 (0,027 W/(mK) | 0,03 | 3,00 | 0,03 | wasserabweisend
JACKODUR Plus 300 Standard SF380 1 Pl.=0,75m²/Pak. 14 Pak./Pal. Plus | 4025345160079 | 4525045 | DAA, DEO, DUK, PB, PW, WAP, WI | Platte | Extrudiertes Polystyrol (XPS) | 600,00 | 1.250,00 | 30,00 - 400,00 | dübeln, kleben | E | dh - hohe Druckbelastbarkeit | Falz, gerade | unkaschiert | 027, 027 (0,027 W/(mK) | 0,03 | 3,00 | 0,03 | wasserabweisend
JACKODUR Plus 300 Standard SF400 1 Pl.=0,75m²/Pak. 12 Pak./Pal. Plus | 4025345153149 | 4523178 | DAA, DEO, DUK, PB, PW, WAP, WI | Platte | Extrudiertes Polystyrol (XPS) | 600,00 | 1.250,00 | 30,00 - 400,00 | dübeln, kleben | E | dh - hohe Druckbelastbarkeit | Falz, gerade | unkaschiert | 027, 027 (0,027 W/(mK) | 0,03 | 3,00 | 0,03 | wasserabweisend
powered by Heinze