## JACKON Insulation by BEWI
JACKON Insulation by BEWI
Name | GTIN | HAN | Ausführung | Werkstoff | Breite (mm) | Höhe (mm) | Länge (mm) | Befestigung | Beschichtung | Brandverhalten | Diffusionsverhalten | Kantenausführung | Kaschierung | Wasserbeständigkeit | Bemessungswert Wärmeleitfähigkeit (W/(m*K)) | Druckfestigkeit (N/mm²) | Gewicht (kg/m²) | Zugfestigkeit (N/mm²) | Eigenschaften | Bilder
JACKON Canto Winkelelement |  |  | Bauplatte | Extrudiertes Polystyrol (XPS), Vlies | 150,00 - 400,00 | 20,00 | 2.600,00 | dübeln, kleben, schrauben | mörtelbeschichtet (mineralisch) | E | dampfbremsend | gerade | unkaschiert | wasserabweisend | 0,04 | 3,00 | 1,00 - 2.077,00 | 3,00 | spachtelfähig | https://cdn.ais-online.de/m2/88/62688/images/40/43004640px3130x2126.jpg
Canto 15x15 cm, Länge: 2600 mm 60 Stück = 156 m/Pal. BP | 4025345000436 | 4500043 | Bauplatte | Extrudiertes Polystyrol (XPS), Vlies | 150,00 - 400,00 | 20,00 | 2.600,00 | dübeln, kleben, schrauben | mörtelbeschichtet (mineralisch) | E | dampfbremsend | gerade | unkaschiert | wasserabweisend | 0,04 | 3,00 | 1,00 - 2.077,00 | 3,00 | spachtelfähig | https://cdn.ais-online.de/m2/88/62688/images/40/43004640px3130x2126.jpg
Canto 20x20 cm, Länge: 2600 mm 40 Stück = 104 m/Pal. BP | 4025345000443 | 4500044 | Bauplatte | Extrudiertes Polystyrol (XPS), Vlies | 150,00 - 400,00 | 20,00 | 2.600,00 | dübeln, kleben, schrauben | mörtelbeschichtet (mineralisch) | E | dampfbremsend | gerade | unkaschiert | wasserabweisend | 0,04 | 3,00 | 1,00 - 2.077,00 | 3,00 | spachtelfähig | https://cdn.ais-online.de/m2/88/62688/images/40/43004640px3130x2126.jpg
Canto 30x30 cm, Länge: 2600 mm 40 Stück = 104 m/Pal. BP | 4025345000092 | 4500009 | Bauplatte | Extrudiertes Polystyrol (XPS), Vlies | 150,00 - 400,00 | 20,00 | 2.600,00 | dübeln, kleben, schrauben | mörtelbeschichtet (mineralisch) | E | dampfbremsend | gerade | unkaschiert | wasserabweisend | 0,04 | 3,00 | 1,00 - 2.077,00 | 3,00 | spachtelfähig | https://cdn.ais-online.de/m2/88/62688/images/40/43004640px3130x2126.jpg
Canto 40x20 cm, Länge: 2600 mm 40 Stück = 104 m/Pal. BP | 4025345000245 | 4500024 | Bauplatte | Extrudiertes Polystyrol (XPS), Vlies | 150,00 - 400,00 | 20,00 | 2.600,00 | dübeln, kleben, schrauben | mörtelbeschichtet (mineralisch) | E | dampfbremsend | gerade | unkaschiert | wasserabweisend | 0,04 | 3,00 | 1,00 - 2.077,00 | 3,00 | spachtelfähig | https://cdn.ais-online.de/m2/88/62688/images/40/43004640px3130x2126.jpg
powered by Heinze