## JACKON Insulation by BEWI
JACKON Insulation by BEWI
Name | GTIN | HAN | Ausführung | Werkstoff | Brandverhalten | Diffusionsverhalten | Wasserbeständigkeit | Gewicht (kg/m²) | Bilder
JACKON Dachvlies WA |  |  | sonstige | Polypropylen (PP) | E | diffusionsoffen | wasserabweisend | 1,00 | https://cdn.ais-online.de/m2/88/62688/images/22/43004622px4500x3000.jpg
Dachvlies WA Länge: 100 m, Breite: 3 m Zubehör | 4025345017120 | 4501712 | sonstige | Polypropylen (PP) | E | diffusionsoffen | wasserabweisend | 1,00 | https://cdn.ais-online.de/m2/88/62688/images/22/43004622px4500x3000.jpg
Dachvlies WA Länge: 25 m, Breite: 3 m Zubehör | 4025345139792 | 4520144 | sonstige | Polypropylen (PP) | E | diffusionsoffen | wasserabweisend | 1,00
powered by Heinze