## JACKON Insulation by BEWI
JACKON Insulation by BEWI
Name | GTIN | HAN | Anwendungsgebiet Wärmedämmstoff | Ausführung | Werkstoff | Breite (mm) | Höhe (mm) | Länge (mm) | Stärke (mm) | Befestigung | Brandverhalten | Druckbelastbarkeitsstufe | Kantenausführung | Kaschierung | Wasserbeständigkeit | Bemessungswert Wärmeleitfähigkeit (W/(m*K)) | Druckfestigkeit (N/mm²) | Bilder
JACKON Dämmschalung |  |  | WAP | Platte | Extrudiertes Polystyrol (XPS) | 160,00 - 500,00 | 35,00 - 60,00 | 1.250,00 | 35,00 - 60,00 | kleben | E | dh - hohe Druckbelastbarkeit | Nut und Feder | unkaschiert | wasserabweisend | 0,04 | 3,00 | https://cdn.ais-online.de/m2/88/62688/images/98/42962298px1132x1000.jpg
Dämmschalung 1250 x 160 x 35 mm 160 Stück a 1,25m = 200m/Pal. JDS | 4025345000221 | 4500022 | WAP | Platte | Extrudiertes Polystyrol (XPS) | 160,00 - 500,00 | 35,00 - 60,00 | 1.250,00 | 35,00 - 60,00 | kleben | E | dh - hohe Druckbelastbarkeit | Nut und Feder | unkaschiert | wasserabweisend | 0,04 | 3,00 | https://cdn.ais-online.de/m2/88/62688/images/98/42962298px1132x1000.jpg
Dämmschalung 1250 x 160 x 50 mm 160 Stück a 1,25m = 200m/Pal. JDS | 4025345000993 | 4500099 | WAP | Platte | Extrudiertes Polystyrol (XPS) | 160,00 - 500,00 | 35,00 - 60,00 | 1.250,00 | 35,00 - 60,00 | kleben | E | dh - hohe Druckbelastbarkeit | Nut und Feder | unkaschiert | wasserabweisend | 0,04 | 3,00 | https://cdn.ais-online.de/m2/88/62688/images/98/42962298px1132x1000.jpg
Dämmschalung 1250 x 160 x 60 mm 120 Stück a 1,25m = 150m/Pal. JDS | 4025345023305 | 4502330 | WAP | Platte | Extrudiertes Polystyrol (XPS) | 160,00 - 500,00 | 35,00 - 60,00 | 1.250,00 | 35,00 - 60,00 | kleben | E | dh - hohe Druckbelastbarkeit | Nut und Feder | unkaschiert | wasserabweisend | 0,04 | 3,00 | https://cdn.ais-online.de/m2/88/62688/images/98/42962298px1132x1000.jpg
Dämmschalung 1250 x 180 x 35 mm 160 Stück a 1,25m = 200m/Pal. JDS | 4025345001150 | 4500115 | WAP | Platte | Extrudiertes Polystyrol (XPS) | 160,00 - 500,00 | 35,00 - 60,00 | 1.250,00 | 35,00 - 60,00 | kleben | E | dh - hohe Druckbelastbarkeit | Nut und Feder | unkaschiert | wasserabweisend | 0,04 | 3,00 | https://cdn.ais-online.de/m2/88/62688/images/98/42962298px1132x1000.jpg
Dämmschalung 1250 x 180 x 50 mm 160 Stück a 1,25m = 200m/Pal. JDS | 4025345000214 | 4500021 | WAP | Platte | Extrudiertes Polystyrol (XPS) | 160,00 - 500,00 | 35,00 - 60,00 | 1.250,00 | 35,00 - 60,00 | kleben | E | dh - hohe Druckbelastbarkeit | Nut und Feder | unkaschiert | wasserabweisend | 0,04 | 3,00 | https://cdn.ais-online.de/m2/88/62688/images/98/42962298px1132x1000.jpg
Dämmschalung 1250 x 180 x 60 mm 128 Stück a 1,25m = 160m/Pal. JDS | 4025345021158 | 4502115 | WAP | Platte | Extrudiertes Polystyrol (XPS) | 160,00 - 500,00 | 35,00 - 60,00 | 1.250,00 | 35,00 - 60,00 | kleben | E | dh - hohe Druckbelastbarkeit | Nut und Feder | unkaschiert | wasserabweisend | 0,04 | 3,00 | https://cdn.ais-online.de/m2/88/62688/images/98/42962298px1132x1000.jpg
Dämmschalung 1250 x 200 x 35 mm 128 Stück a 1,25m = 160m/Pal. JDS | 4025345004748 | 4500474 | WAP | Platte | Extrudiertes Polystyrol (XPS) | 160,00 - 500,00 | 35,00 - 60,00 | 1.250,00 | 35,00 - 60,00 | kleben | E | dh - hohe Druckbelastbarkeit | Nut und Feder | unkaschiert | wasserabweisend | 0,04 | 3,00 | https://cdn.ais-online.de/m2/88/62688/images/98/42962298px1132x1000.jpg
Dämmschalung 1250 x 200 x 50 mm 128 Stück a 1,25m = 160m/Pal. JDS | 4025345001143 | 4500114 | WAP | Platte | Extrudiertes Polystyrol (XPS) | 160,00 - 500,00 | 35,00 - 60,00 | 1.250,00 | 35,00 - 60,00 | kleben | E | dh - hohe Druckbelastbarkeit | Nut und Feder | unkaschiert | wasserabweisend | 0,04 | 3,00 | https://cdn.ais-online.de/m2/88/62688/images/98/42962298px1132x1000.jpg
Dämmschalung 1250 x 200 x 60 mm 96 Stück a 1,25m = 120m/Pal. JDS | 4025345021165 | 4502116 | WAP | Platte | Extrudiertes Polystyrol (XPS) | 160,00 - 500,00 | 35,00 - 60,00 | 1.250,00 | 35,00 - 60,00 | kleben | E | dh - hohe Druckbelastbarkeit | Nut und Feder | unkaschiert | wasserabweisend | 0,04 | 3,00 | https://cdn.ais-online.de/m2/88/62688/images/98/42962298px1132x1000.jpg
Dämmschalung 1250 x 220 x 35 mm 128 Stück a 1,25m = 160m/Pal. JDS | 4025345001013 | 4500101 | WAP | Platte | Extrudiertes Polystyrol (XPS) | 160,00 - 500,00 | 35,00 - 60,00 | 1.250,00 | 35,00 - 60,00 | kleben | E | dh - hohe Druckbelastbarkeit | Nut und Feder | unkaschiert | wasserabweisend | 0,04 | 3,00 | https://cdn.ais-online.de/m2/88/62688/images/98/42962298px1132x1000.jpg
Dämmschalung 1250 x 220 x 50 mm 128 Stück a 1,25m = 160m/Pal. JDS | 4025345000078 | 4500007 | WAP | Platte | Extrudiertes Polystyrol (XPS) | 160,00 - 500,00 | 35,00 - 60,00 | 1.250,00 | 35,00 - 60,00 | kleben | E | dh - hohe Druckbelastbarkeit | Nut und Feder | unkaschiert | wasserabweisend | 0,04 | 3,00 | https://cdn.ais-online.de/m2/88/62688/images/98/42962298px1132x1000.jpg
Dämmschalung 1250 x 220 x 60 mm 96 Stück a 1,25m = 120m/Pal. JDS | 4025345023312 | 4502331 | WAP | Platte | Extrudiertes Polystyrol (XPS) | 160,00 - 500,00 | 35,00 - 60,00 | 1.250,00 | 35,00 - 60,00 | kleben | E | dh - hohe Druckbelastbarkeit | Nut und Feder | unkaschiert | wasserabweisend | 0,04 | 3,00 | https://cdn.ais-online.de/m2/88/62688/images/98/42962298px1132x1000.jpg
Dämmschalung 1250 x 250 x 35 mm 128 Stück a 1,25m = 160m/Pal. JDS | 4025345000238 | 4500023 | WAP | Platte | Extrudiertes Polystyrol (XPS) | 160,00 - 500,00 | 35,00 - 60,00 | 1.250,00 | 35,00 - 60,00 | kleben | E | dh - hohe Druckbelastbarkeit | Nut und Feder | unkaschiert | wasserabweisend | 0,04 | 3,00 | https://cdn.ais-online.de/m2/88/62688/images/98/42962298px1132x1000.jpg
Dämmschalung 1250 x 250 x 50 mm 128 Stück a 1,25m = 160m/Pal. JDS | 4025345001006 | 4500100 | WAP | Platte | Extrudiertes Polystyrol (XPS) | 160,00 - 500,00 | 35,00 - 60,00 | 1.250,00 | 35,00 - 60,00 | kleben | E | dh - hohe Druckbelastbarkeit | Nut und Feder | unkaschiert | wasserabweisend | 0,04 | 3,00 | https://cdn.ais-online.de/m2/88/62688/images/98/42962298px1132x1000.jpg
Dämmschalung 1250 x 250 x 60 mm 96 Stück a 1,25m = 120m/Pal. JDS | 4025345023329 | 4502332 | WAP | Platte | Extrudiertes Polystyrol (XPS) | 160,00 - 500,00 | 35,00 - 60,00 | 1.250,00 | 35,00 - 60,00 | kleben | E | dh - hohe Druckbelastbarkeit | Nut und Feder | unkaschiert | wasserabweisend | 0,04 | 3,00 | https://cdn.ais-online.de/m2/88/62688/images/98/42962298px1132x1000.jpg
powered by Heinze