## JACKON Insulation by BEWI
JACKON Insulation by BEWI
Name | GTIN | HAN | Ausführung | Werkstoff | Breite (mm) | Höhe (mm) | Länge (mm) | Befestigung | Beschichtung | Brandverhalten | Diffusionsverhalten | Kaschierung | Wasserbeständigkeit | Druckfestigkeit (N/mm²) | Gewicht (kg/m²) | Zugfestigkeit (N/mm²) | Eigenschaften | Bilder
JACKON Flexo-Plus |  |  | Bauplatte | Extrudiertes Polystyrol (XPS), Glasfaser | 600,00 | 30,00 | 1.300,00 - 2.600,00 | dübeln, kleben, schrauben | mörtelbeschichtet (mineralisch) | E | dampfbremsend | unkaschiert | wasserabweisend | 2,00 | 2.692,00 - 3.013,00 | 3,00 | spachtelfähig ¦ flexibel ¦ biegefähig | https://cdn.ais-online.de/m2/88/62688/images/52/43004652px3189x1919.jpg https://cdn.ais-online.de/m2/88/62688/images/05/43743705px2952x1919.jpg
Flexo-Plus,15mm quergeschl.eins.besch. 1300x600x30mm 2 Pl á 0,78m²/Karton BP | 4025345068405 | 4507938 | Bauplatte | Extrudiertes Polystyrol (XPS), Glasfaser | 600,00 | 30,00 | 1.300,00 - 2.600,00 | dübeln, kleben, schrauben | mörtelbeschichtet (mineralisch) | E | dampfbremsend | unkaschiert | wasserabweisend | 2,00 | 2.692,00 - 3.013,00 | 3,00 | spachtelfähig ¦ flexibel ¦ biegefähig | https://cdn.ais-online.de/m2/88/62688/images/52/43004652px3189x1919.jpg https://cdn.ais-online.de/m2/88/62688/images/05/43743705px2952x1919.jpg
Flexo-Plus,15mm quergeschl.eins.besch. 2600x600x30mm 2 Pl á 1,56m²/Karton BP | 4025345068412 | 4507939 | Bauplatte | Extrudiertes Polystyrol (XPS), Glasfaser | 600,00 | 30,00 | 1.300,00 - 2.600,00 | dübeln, kleben, schrauben | mörtelbeschichtet (mineralisch) | E | dampfbremsend | unkaschiert | wasserabweisend | 2,00 | 2.692,00 - 3.013,00 | 3,00 | spachtelfähig ¦ flexibel ¦ biegefähig | https://cdn.ais-online.de/m2/88/62688/images/52/43004652px3189x1919.jpg https://cdn.ais-online.de/m2/88/62688/images/05/43743705px2952x1919.jpg
powered by Heinze