## JACKON Insulation by BEWI
JACKON Insulation by BEWI
Name | GTIN | HAN | Ausführung | Werkstoff | Breite (mm) | Höhe (mm) | Länge (mm) | Befestigung | Beschichtung | Brandverhalten | Diffusionsverhalten | Kantenausführung | Kaschierung | Wasserbeständigkeit | Bemessungswert Wärmeleitfähigkeit (W/(m*K)) | Druckfestigkeit (N/mm²) | Gewicht (kg/m²) | Zugfestigkeit (N/mm²) | Eigenschaften | Bilder
JACKON Plano NF-1 |  |  | Bauplatte | Extrudiertes Polystyrol (XPS), Glasfaser | 600,00 | 50,00 - 80,00 | 2.600,00 | dübeln, kleben, schrauben | mörtelbeschichtet (mineralisch) | E | dampfbremsend | Nut und Feder, sonstige | unkaschiert | wasserabweisend | 0,04 | 3,00 | 4.603,00 - 5.801,00 | 3,00 | spachtelfähig | https://cdn.ais-online.de/m2/88/62688/images/42/43004642px3130x1919.jpg
Plano NF-1 2600x600x50mm, inkl.2Federn 26 Pl.=40,56m²/Palette BP | 4025345077964 | 4509231 | Bauplatte | Extrudiertes Polystyrol (XPS), Glasfaser | 600,00 | 50,00 - 80,00 | 2.600,00 | dübeln, kleben, schrauben | mörtelbeschichtet (mineralisch) | E | dampfbremsend | Nut und Feder, sonstige | unkaschiert | wasserabweisend | 0,04 | 3,00 | 4.603,00 - 5.801,00 | 3,00 | spachtelfähig | https://cdn.ais-online.de/m2/88/62688/images/42/43004642px3130x1919.jpg
Plano NF-1 2600x600x80mm, inkl.2Federn 16 Pl.=24,96m²/Palette BP | 4025345077971 | 4509232 | Bauplatte | Extrudiertes Polystyrol (XPS), Glasfaser | 600,00 | 50,00 - 80,00 | 2.600,00 | dübeln, kleben, schrauben | mörtelbeschichtet (mineralisch) | E | dampfbremsend | Nut und Feder, sonstige | unkaschiert | wasserabweisend | 0,04 | 3,00 | 4.603,00 - 5.801,00 | 3,00 | spachtelfähig | https://cdn.ais-online.de/m2/88/62688/images/42/43004642px3130x1919.jpg
powered by Heinze