## Jacobi Dachziegel
Jacobi Dachziegel
Name | GTIN | HAN | Art Dachziegel | Art Formziegel | Farbton | Oberfläche | Werkstoff | Breite (mm) | Länge (mm) | Gewicht (kg) | Verpackung Teilgebindeeinheit | Regeldachneigung in ° | Verpackung in Stück pro Kleinpäckchen/Schlauch | Deckbreite (cm) | Decklänge (cm) | Verpackung in Stück pro Palette | Lüftungsquerschnitt pro Ziegel (cm²) | Bilder
BIBER ENTLÜFTER MIT GAUBE RS LQS ca.10 cm² KUPFERBRAUN | 4250044802023 | 70110304 | Biberschwanz-Ziegel | Lüftungspfanne | braun, kupfer | engobiert | Ton | 180,00 | 380,00 | 2,60 | Kleinpäckchen | ≥ 30 | 2 | 18 | 33.5 | 64 | 10
powered by Heinze