## Jacobi Dachziegel
Jacobi Dachziegel
Name | GTIN | HAN | Art Dachziegel | Farbton | Format | Oberfläche | Werkstoff | Breite (mm) | Länge (mm) | Bauteil, Dachdeckung/Wandbekleidung | Gewicht (kg) | Verpackung Teilgebindeeinheit | Regeldachneigung in ° | Verpackung in Stück pro Kleinpäckchen/Schlauch | Deckbreite (cm) | Decklänge (cm) | Verpackung in Stück pro Palette | Bilder
DOPPELBIBER, BERLINER NATURROT, 14 MM | 4250044819137 | 70172201 | Biberschwanz-Ziegel | natur, rot | Doppelbiber | naturfarben | Ton | 78,00 | 380,00 | Anschluss, Ortgang | 3,80 | Kleinpäckchen | ≥ 30 | 8 | 7.8 | 33.5 | 144
powered by Heinze