## Jacobi Dachziegel
Jacobi Dachziegel
Name | HAN | Art Formziegel | Farbton | Werkstoff | Breite (mm) | Länge (mm) | Gewicht (kg) | Verpackung Teilgebindeeinheit | Verpackung in Stück pro Kleinpäckchen/Schlauch | Decklänge (cm) | Verpackung in Stück pro Palette | Bedarf Stück pro lfm | Lüftungsquerschnitt pro Ziegel (cm²) | Lüftungsquerschnitt (cm²/m) | Bilder
FIRSTE F16 C. AVANTGARDE SPACEGRAU | 013997 | Firstpfanne | grau | Ton | 265,00 | 440,00 | 5,00 | Kleinpäckchen | 15 | 38 | 45 | 2.6 | 43.5 | 113
powered by Heinze