## Jacobi Dachziegel
Jacobi Dachziegel
Name | GTIN | HAN | Art Formziegel | Farbton | Werkstoff | Breite (mm) | Länge (mm) | Gewicht (kg) | Firstempfehlung | Verpackung Teilgebindeeinheit | Verpackung in Stück pro Kleinpäckchen/Schlauch | Decklänge (cm) | Verpackung in Stück pro Palette | Bedarf Stück pro lfm | Bilder
FIRSTZIEGEL ZYLINDRISCH EDELSCHIEFER | 4250044824582 | 70810222 | Firstpfanne | grau | Ton | 265,00 | 450,00 | 4,70 | Zylindrisch | Kleinpäckchen | 4 | 40 | 60 | 2.5
powered by Heinze