## Jacobi Dachziegel
Jacobi Dachziegel
Name | HAN | Art Dachziegel | Art Formziegel | Farbton | Oberfläche | Werkstoff | Breite (mm) | Länge (mm) | Gewicht (kg) | Verpackung Teilgebindeeinheit | Regeldachneigung in ° | Verpackung in Stück pro Kleinpäckchen/Schlauch | Deckbreite (cm) | Decklänge (cm) | Verpackung in Stück pro Palette | Bedarf Stück pro lfm | Bilder
Hohlpfanne H1/H2 Doppelwulst |  | Hohlfalzziegel | Doppelwulst | bunt, dunkelbraun, dunkelgrau, natur, rot | engobiert, gedämpft, naturfarben, Salzbrand | Ton | 240,00 | 400,00 | 3,00 | Palette | ≥ 35 | 36 | 20.5 | 30.0 - 32.0 | 288 | ca. 3,2 | https://cdn.ais-online.de/m2/92/62692/images/27/48792927px1420x1428.jpg
DOPPELKREMPER H1/H2 ALTROT | 010294 | Hohlfalzziegel | Doppelwulst | bunt, dunkelbraun, dunkelgrau, natur, rot | engobiert, gedämpft, naturfarben, Salzbrand | Ton | 240,00 | 400,00 | 3,00 | Palette | ≥ 35 | 36 | 20.5 | 30.0 - 32.0 | 288 | ca. 3,2
DOPPELKREMPER H1/H2 DUNKELBRAUN | 010329 | Hohlfalzziegel | Doppelwulst | bunt, dunkelbraun, dunkelgrau, natur, rot | engobiert, gedämpft, naturfarben, Salzbrand | Ton | 240,00 | 400,00 | 3,00 | Palette | ≥ 35 | 36 | 20.5 | 30.0 - 32.0 | 288 | ca. 3,2
DOPPELKREMPER H1/H2 FRIESISCH-BUNT SALZBRAND | 013572 | Hohlfalzziegel | Doppelwulst | bunt, dunkelbraun, dunkelgrau, natur, rot | engobiert, gedämpft, naturfarben, Salzbrand | Ton | 240,00 | 400,00 | 3,00 | Palette | ≥ 35 | 36 | 20.5 | 30.0 - 32.0 | 288 | ca. 3,2
DOPPELKREMPER H1/H2 NACHTGRAU GEDÄMPFT | 013472 | Hohlfalzziegel | Doppelwulst | bunt, dunkelbraun, dunkelgrau, natur, rot | engobiert, gedämpft, naturfarben, Salzbrand | Ton | 240,00 | 400,00 | 3,00 | Palette | ≥ 35 | 36 | 20.5 | 30.0 - 32.0 | 288 | ca. 3,2
DOPPELKREMPER H1/H2 NATURROT | 010293 | Hohlfalzziegel | Doppelwulst | bunt, dunkelbraun, dunkelgrau, natur, rot | engobiert, gedämpft, naturfarben, Salzbrand | Ton | 240,00 | 400,00 | 3,00 | Palette | ≥ 35 | 36 | 20.5 | 30.0 - 32.0 | 288 | ca. 3,2 | https://cdn.ais-online.de/m2/92/62692/images/27/48792927px1420x1428.jpg
DOPPELKREMPER H1/H2 ROT-BUNT GEDÄMPFT | 013473 | Hohlfalzziegel | Doppelwulst | bunt, dunkelbraun, dunkelgrau, natur, rot | engobiert, gedämpft, naturfarben, Salzbrand | Ton | 240,00 | 400,00 | 3,00 | Palette | ≥ 35 | 36 | 20.5 | 30.0 - 32.0 | 288 | ca. 3,2
powered by Heinze