## Jacobi Dachziegel
Jacobi Dachziegel
Name | HAN | Art Dachziegel | Farbton | Format | Oberfläche | Werkstoff | Breite (mm) | Länge (mm) | Bauteil, Dachdeckung/Wandbekleidung | Hagelwiderstandsklasse | Gewicht (kg) | Firstempfehlung | Verpackung Teilgebindeeinheit | Regeldachneigung in ° | Verpackung in Stück pro Kleinpäckchen/Schlauch | Deckbreite (cm) | Decklänge (cm) | Verpackung in Stück pro Palette | Bedarf Stück pro m² | Bilder
J11V EDELBRAUN | 113900 | Flachdachziegel | dunkelbraun | Ganzer Ziegel | engobiert | Ton | 304,00 | 445,00 | Dachfläche | HW 5 | 4,40 | F6v, F1v, F16,F9 | Kleinpäckchen | ≥ 22 | 60 | 24.6 | 33.3 - 36.5 | 240 | 11,1-12,2 | https://cdn.ais-online.de/m2/92/62692/images/47/48792947px4961x4961.jpg
powered by Heinze