## Jacobi Dachziegel
Jacobi Dachziegel
Name | HAN | Art Dachziegel | Art Formziegel | Farbton | Oberfläche | Werkstoff | Breite (mm) | Länge (mm) | Verpackung Teilgebindeeinheit | Regeldachneigung in ° | Deckbreite (cm) | Decklänge (cm) | Lüftungsquerschnitt pro Ziegel (cm²) | Bilder
J11V THERMENDURCHGANG DN 100 EDELWEINROT | 118416 | Flachdachziegel | Durchgangspfanne | dunkelrot | engobiert | Ton | 304,00 | 445,00 | Kleinpäckchen | ≥ 22 | 24.6 | 33.3 - 36.5 | 100
powered by Heinze